## Übersicht NV
NV | Beschreibung
A01 | KB Blöcke 1 - 4
A02 | EDR Blöcke 1- 4
A04 | aktivierte Bauteile Blöcke 1 - 5, austenitisch
A05 | aktivierte Bauteile Blöcke 1 - 5, ferritisch
A06 | Betonstruktur SG1
A07 | Betonstruktur Kamin 1
A08 | Betonstruktur SG2
A10 | Betonstruktur Kamin 2
B01 | Maschinenhaus Block 1 - 5
C01 | KB Block 5
C02 | EDR Block 5
C03 | Betonstruktur Block 5
D01 | ZAB
KWO_neu | Dampferzeuger Obrigheim
KWO_alt | Dampferzeuger Obrigheim TB 5832
NV2 | KKR
NV3 | KKR
NV4 | KKR
NVA | KKR
Y01 | Mostram
Z02 | Granulatbetoncontainer ZLN
ALLE
A01woSr90
A01woAg108mSr90
C03_wo3

## ALLE
s_id | 1 | 2 | 3 | 4 | 5 | 6 | 7 | 8 | 9 | 10 | 11 | 12 | 13 | 14 | 15 | 16 | 17 | 18 | 19 | 20 | 21 | 22 | 23 | 24 | 25 | 26 | 27 | 28 | 29 | 30 | 31 | 32 | 33 | 34 | 35 | 36 | 37 | 38 | 39 | 40 | 41 | 42 | 43 | 44 | 45 | 46 | 47 | 48 | 49 | 50 | 51 | 52 | 53 | 54 | 55 | 56 | 57 | 58 | 59 | 60 | 61 | 62 | 63 | 64 | 65 | 66 | 67 | 68 | 69 | 70 | 71 | 72 | 73 | 74 | 75 | 76 | 77 | 78 | 79 | 80 | 81 | 82 | 83 | 84 | 85 | 86 | 87 | 88 | 89 | 90 | 91 | 92 | 93 | 94 | 95 | 96 | 97 | 98 | 99 | 100 | 101 | 102 | 103 | 104 | 105 | 106 | 107 | 108 | 109 | 110 | 111 | 112 | 113 | 114 | 115 | 116 | 117 | 118 | 119 | 120 | 121 | 122 | 123 | 124 | 125 | 126 | 127
date | 1995-02-20 | 1995-02-12 | 1995-03-21 | 1995-03-21 | 1995-02-20 | 1995-02-11 | 1995-02-14 | 1995-02-13 | 1995-01-18 | 1995-02-14 | 1995-01-24 | 1995-02-03 | 1995-02-05 | 1995-02-18 | 1995-02-20 | 1995-02-26 | 1995-02-18 | 1995-02-20 | 1995-02-20 | 1995-02-17 | 1995-01-20 | 1995-02-02 | 1995-01-25 | 1995-01-15 | 1995-01-19 | 1995-02-09 | 1995-02-09 | 1995-01-19 | 1995-02-15 | 1995-02-15 | 1995-01-24 | 1995-02-10 | 1995-02-08 | 1995-02-06 | 1995-02-26 | 1995-02-05 | 1995-02-07 | 1995-01-30 | 1995-01-17 | 1995-02-03 | 1995-02-08 | 1995-01-30 | 1995-02-09 | 1991-07-18 | 1999-07-01 | 1999-07-01 | 2010-05-07 | 2010-05-07 | 2010-05-11 | 2010-09-27 | 2010-09-30 | 2010-09-30 | 2010-09-27 | 2010-09-30 | 2010-09-30 | 2010-09-27 | 2010-10-05 | 2010-10-05 | 2013-11-25 | 2013-11-25 | 2013-11-25 | 2013-11-28 | 2013-11-28 | 2013-11-25 | 2014-10-02 | 2014-10-02 | 2014-11-19 | 2014-11-19 | 2015-02-17 | 2015-03-05 | 2015-03-05 | 2016-09-09 | 2016-09-09 | 2016-09-09 | 2016-09-09 | 2016-09-09 | 2016-09-09 | 2016-09-09 | 2016-09-09 | 2016-09-09 | 2016-09-09 | 2016-09-09 | 2016-09-09 | 2016-09-09 | 2016-09-09 | 2016-09-09 | 2016-09-09 | 1995-02-26 | 1995-02-23 | 1995-03-01 | 1995-02-26 | 1995-03-01 | 1995-03-01 | 1995-03-03 | 1995-02-23 | 1995-03-03 | 1995-02-26 | 1991-07-18 | 2020-11-19 | 2020-11-19 | 2020-11-19 | 2020-11-19 | 2020-11-19 | 2020-11-19 | 2020-11-19 | 2020-11-09 | 2020-11-09 | 2020-11-09 | 2020-11-09 | 2004-01-05 | 2004-01-05 | 2004-02-12 | 2004-02-12 | 2004-02-16 | 2004-02-16 | 2004-01-05 | 2004-03-15 | 2004-03-15 | 2004-04-19 | 2004-06-02 | 2004-05-05 | 2004-06-11 | 2004-06-05 | 1992-05-01 | 1992-05-01 | 1992-07-01 | 1994-09-19
Mn54 | 450 | 11.7 | 230 | 290 | 17 | 2.7 | 3.5 | 2.7 | 3.4 | 10.4 | 4.1 | 1.2 | 8.6 | 75 | 61 | 700 | 18 | 27 | 205 | 40 | 0.01 | 0.06 | 0.02 |  | 0.7 | 2.2 | 1.2 | 1.2 | 4.2 | 0.8 |  | 2.1 | 2.2 | 9.2 | 0.21 | 0.6 | 0.9 | 0.28 | 0.18 | 0.25 | 0.03 | 0.5 | 5.1 | 1300000000 |  | 0.6 | [41 empty] | 0.4 | 0.2 |  |  | 2.6 | 0.8 | 0.09 | 0.4 | 0.7 |  | 9200000 | [28 empty] | 0.03
Co57 | [43 empty] | 19000000
Co60 | 25000 | 640 | 26000 | 30000 | 2400 | 127 | 400 | 440 | 137 | 530 | 140 | 34 | 180 | 2300 | 1970 | 44000 | 940 | 1920 | 10000 | 1500 | 0.47 | 3.4 | 0.47 | 1.08 | 69 | 340 | 207 | 155 | 420 | 370 | 28 | 134 | 144 | 320 | 8.8 | 15.1 | 24 | 7.5 | 9.8 | 8.3 | 1.58 | 37 | 136 | 4100000000 | 33.6 | 11.4 | 2.4 | 5.1 | 20 | 0.44 | 0.28 | 4.9 | 0.72 | 35 | 39 | 1.5 | 12 | 15 | 2.3 | 69 | 3.9 | 43 | 59 | 1.3 | 10 | 7.91 | 2.25 | 7.41 | 6.2 | 6.7 | 11 | 6.8 | 3.2 | 2.4 | 9.8 | 8 | 3.1 | 0.18 | 1.8 | 7.9 | 1.9 | 2.59 | 10.1 | 8.7 | 2.73 | 0.143 | 2.38 | 310 | 73 | 71 | 23.4 | 127 | 47 | 7.8 | 71 | 370 | 4100 | 90000000 | 0.0320308 | 0.001082193 | 0.02810071 | 0.03125 | 0.1144313 | 0.1036064 | 0.1054453 | 0.1159266 | 0.1214245 | 0.1179063 | 0.1130436 | 950 | 1700 | 1900 | 12000 | 39 | 4500 | 2000 | 380 | 38 | 12 | 93 | 200 | 6.5 | 40 | 28.67 | 12.13 | 27.1 | 19.09
Zn65
Nb94 | 45 | 0.8 | 30 | 26 |  | 0.3 | 0.6 | 0.3 | 0.2 | 0.2 | [5 empty] | 50 | 0.4 | 1.3 | 2.7 | 1.6 | [5 empty] | 0.5 | 0.27 | 0.2 | 0.5 | 0.5 |  | 0.3 |  |  |  |  | 0.06 | [5 empty] | 0.6 |  |  |  |  | 0.18 | 0.14 |  |  |  |  | 0.5 | 1.4 | 0.013 | 0.28 | 0.057 |  | 0.52 |  | 0.27 | 0.45 |  | 0.769 |  | 0.0675 |  |  | 0.098 | 0.37 | 0.098 |  |  | 0.12 | 0.082 |  |  |  | 0.096 | 0.031 | 0.022 | 0.14 | 0.093 | 0.04 |  | 0.019 | 0.6 | 0.17 |  |  |  | 0.07 |  | 0.1 |  | 2.7 | [8 empty] | 0.004004023 | 0.002584912 | 0.004592359 | 0.007053974 | [17 empty] | 0.09
Ru106
Ag108m |  |  |  |  | 3.2 | 1.9 | 25 | 3.4 |  |  |  |  | 0.3 | 44 | 4 |  | 1 | 1.5 | 3 | 2 |  |  |  |  | 0.17 | 4.2 | 7.1 | 0.6 | 2.9 | 0.7 |  |  | 1 |  |  | 0.7 | 0.15 | [5 empty] | 0.4 | [10 empty] | 0.19 | 1 | 0.02 |  |  | 0.031 | 1.1 | 0.078 | 0.82 | 1 | 0.033 | 0.335 | 0.0306 |  | 0.392 | 0.085 | 0.13 | 0.35 | 0.47 | 0.1 | 0.079 | 0.61 | 0.38 | 0.16 |  | 0.07 | 0.74 | 0.16 | 0.13 | 1 | 0.68 | 0.22 | 0.012 | 0.15 |  | 0.54 | [16 empty] | 0.0005300881 | [10 empty] | 5.9 | 0.8 | 1.5 |  |  |  |  | 0.06 | 0.06 | 0.05
Ag110m | 40 | 1.3 | 30 | 21 | 8 | 9 | 61 | 21 |  |  |  |  | 2.6 | 131 | 20 |  | 3.1 | 2.1 | 10 | 2.3 |  |  |  |  | 0.5 | 9 |  |  | 2.6 |  |  |  |  | 2.3 |  | 13.2 | 1.7 |  | 0.08 | 0.73 |  |  | 3.2 | [81 empty] | 0.59
Sb125 | 140 | 2.1 | 50 | 60 | 5 | 1 |  | 1.6 |  | 1 |  |  |  | 12 |  |  |  | 3 | 8 | 2.3 | [12 empty] | 0.8 | [57 empty] | 0.4 | 0.6 | 0.7 | [33 empty] | 0.21
Cs134 |  |  |  | 7 | 4 | 4.3 | 1.1 | 4.9 | 1 | 5.5 | 0.7 | 0.8 | 3.2 | 2.4 | 81 | [6 empty] | 0.05 |  | 0.04 | 2.4 |  | 1.3 | 2.7 | 3.5 | 0.7 | 0.2 |  | 3.5 | 6.4 | [6 empty] | 0.06 | 0.3 |  | 3100000000 |  |  |  |  | 0.2 |  |  | 0.15 | 0.027 | 0.48 | 0.15 |  | 3.4 | 0.45 | [33 empty] | 0.7 |  | 0.05 |  | 0.3 |  | 10000000 | [25 empty] | 0.24 | 0.08 | 0.06 | 0.02
Cs137 | 16 | 0.7 | 60 | 30 | 25 | 18.5 | 5.3 | 25 | 6 | 27 | 4 | 4.6 | 10.8 | 9.3 | 280 | 170 |  | 10.5 | 26 | 1.4 | 0.042 | 0.21 | 0.03 | 0.12 | 16.1 | 16.1 | 25 | 23 | 104 | 35 | 0.7 | 5 |  | 25 | 0.11 |  | 0.06 |  | 0.05 | 0.07 | 0.23 | 2.4 |  | 6300000000 |  |  | 880 | 120 | 280 | 54 | 12 | 400 | 190 | 1200 | 660 | 250 | 3300 | 430 | 9.8 | 76 | 8.5 | 84 | 73 | 3 | 10.8 | 2.43 | 23.3 | 238 | 80 | 550 | 87 | 12 | 4.7 | 2.7 | 12 | 11 | 4.6 | 2.9 | 1.4 | 14.6 | 5.31 | 3.31 | 14.8 | 13.4 | 4.29 | 3.39 | 1.98 | 0.3 | 1.67 | 9.2 | 9.6 | 3 | 0.31 | 0.59 | 0.79 | 1.1 | 430 | 17000000 | 0.0004346996 | 0.03138331 | 0.003149293 |  |  |  |  | 0.005924171 | 0.003026891 | 0.004155404 | 0.007465453 | 6.9 | 15 | 23 | 110 | 28 | 68 | 96 | 31 | 4.3 | 19 | 1.4 | 10 | 0.1 | 42 | 16.67 | 0.07 | 1.73 | 0.68
Ba133
Ce144
Eu152 | [6 empty] | 1 | [12 empty] | 0.9 | [22 empty] | 2 | [11 empty] | 0.49 | [39 empty] | 0.3 | [7 empty] | 0.02569605 | 0.03652103 | 0.03468211 | 0.001178075 | 0.000526684 | 0.0009089734 | [15 empty] | 1.2 | 0.24 | 0.81 | 7.46
Eu154 | [54 empty] | 1.3 | [33 empty] | 0.15 |  | 0.2 |  |  |  | 0.4 | [28 empty] | 0.02 | 0.16 | 0.51 | 4.56
Eu155 | 20 | [17 empty] | 4 | [5 empty] | 0.1 | [63 empty] | 0.2 | [34 empty] | 0.001 | 0.18 | 0.05 | 1.28
Fe55 | 5920 | 367 | 46400 | 47400 | 5130 | 616 | 640 | 843 | 384 | 1590 | 563 | 41.9 | 728 | 7950 | 7920 | 206000 | 1880 | 5030 | 23700 | 3980 | 1.01 | 9.9 | 1.21 | 1.21 | 182 | 895 | 527 | 444 | 1090 | 1290 | 43.2 | 179 | 189 | 638 | 43.2 | 33 | 70 | 13 | 16.2 | 10 | 3 | 39 | 660 | 6400000000 | 43.1 | 87.2 | 1.1 | 4.3 | 4.4 |  |  | 0.6 |  | 23 | 15 | 0.26 | 130 | 7.2 | 0.66 | 25 | 1.8 | 13 | 16 | 0.42 | 5.6 | 5.9 | 0.68 | 4.3 | 4.3 | 2.5 | 8.3 | 2.7 | 2.3 | 2.8 | 3.8 | 2.1 | 1.2 | 1.7 | 0.15 | 2.7 | 2.3 | 2.8 | 3.8 | 2.1 | 1.2 | 1.7 | 0.15 | 830 | 207 | 255 | 43.2 | 186 | 157 | 22.5 | 315 | 793 | 3340 | 420000000 | 0.0290469 | 0.0290469 | 0.05729167 | 0.05729167 | 0.8598726 | 0.8598726 | 0.8598726 | 0.02386949 | 0.02386949 | 0.02386949 | 0.02386949 | 1200 | 1800 | 4500 | 23000 | 67 | 6200 | 2400 | 270 | 33 | 6.7 | 93 | 190 | 7.6 | 29 | 42 | 77.21 | 56.91 | 29.83
Ni63 | 800 | 31 | 20000 | 26200 | 860 | 75 | 227 | 281 | 45 | 204 | 49 | 3.5 | 84 | 1020 | 440 | 22500 | 135 | 610 | 1370 | 540 | 0.13 | 0.9 | 0.15 | 0.13 | 20 | 220 | 100 | 68 | 280 | 180 | 3.4 | 6.9 | 31 | 49 | 29 | 1.6 | 3.1 | 0.45 | 0.8 | 1.3 | 0.23 | 3 | 29 | 1400000000 | 23.1 | 0.8 | 13 | 15 | 22 | 1.8 | 1.4 | 19 | 2.2 | 100 | 120 | 4.4 | 24 | 44 | 10 | 430 | 25 | 200 | 260 | 9.5 | 180 | 47 | 13 | 60 | 70 | 41 | 32 | 79 | 29 | 13 | 72 | 60 | 23 | 14 | 2.5 | 79 | 29 | 13 | 72 | 60 | 23 | 14 | 2.5 | 215 | 69 | 54 | 24 | 23 | 24 | 8.6 | 67 | 426 | 3540 | 29000000 | 0.9384384 | 0.9384384 | 0.9114583 | 0.9114583 |  |  |  | 0.8326566 | 0.8326566 | 0.8326566 | 0.8326566 | 490 | 860 | 1200 | 12000 | 32 | 3700 | 540 | 320 | 32 | 10 | 77 | 220 | 5.2 | 3.8 | 9.33 | 5.88 | 8.67 | 12.79
Sr90 | 11.9 | 0.37 | 1.2 | 1.3 | 0.24 | 0.23 | 0.28 | 1.7 | 0.4 | 0.27 | 0.21 |  | 0.35 | 0.14 | 0.419 | 39.9 | 0.04 | 2.2 | 4.19 | 0.12 |  |  |  |  | 0.29 | 2.1 | 1.4 | 1.3 | 1.4 | 3.2 |  | 0.0999 | 0.03 | 0.34 |  | 0.06 | [5 empty] | 0.03 |  | 440000 |  |  | 0.071 | 0.065 | 0.073 | 0.18 |  |  |  | 11 | 12 | 1 |  | 0.23 | 0.33 | 5.4 | 0.39 | 3.2 | 5.5 | 0.3 | 1.4 | 0.27 | 0.6 | 2.7 | 3.1 | 0.31 | 1.2 | 0.42 | 0.12 | 0.12 | 0.37 | 0.35 | 0.41 |  |  | 0.42 | 0.12 | 0.12 | 0.37 | 0.35 | 0.41 |  |  | 0.18 | 0.3 | 0.828 | 0.519 | 0.0499 | 0.15 | 0.0798 | 0.18 | 0.0399 | 11.3 | 70000 | [11 empty] | 0.2 | 0.4 | 0.29 | 4.9 |  | 1.7 | 0.6 | 0.3 |  |  | 0.18 | 0.1 |  | 0.1 | 0.33 | 0.07 | 0.76 | 0.89
U234 |  | 0.003 |  |  |  | 0.012 | 0.007 | 0.006 | 0.005 | 0.007 | 0.007 |  | 0.01 |  | 0.05 | [10 empty] | 0.008 | 0.018 | 0.006 | 0.008 | 0.012 |  | 0.0031 | 0.005 | 0.003 | [12 empty] | 0.056 | 0.056 | 0.056 | 0.051 | 0.037 | 0.053 | 0.06 | 0.026 | 0.057 | 0.045 | 0.063 | 0.049 | 0.04 | 0.059 | 0.048 | 0.014 | 0.018 | 0.056 | 0.025 | 0.0093 | 0.012 | 0.0031 | 0.017 | 0.03 | 0.0036 | 0.021 | 0.019 | 0.017 | 0.023 | 0.022 | 0.034 | 0.024 | 0.012 | 0.021 | 0.019 | 0.017 | 0.023 | 0.022 | 0.034 | 0.024 | 0.012 | 0.21 | 0.05 | 0.11 | 0.08 |  | 0.01 | 0.039 | 0.019 | 0.007 | 0.02 | [26 empty] | 3e-05 | 0.002 | 0.0002 | 0.02
U238 |  | 0.004 |  |  |  | 0.005 | 0.008 | 0.006 | 0.003 | 0.008 | 0.009 |  | 0.009 |  | 0.02 | [10 empty] | 0.008 | 0.018 | 0.006 | 0.014 | 0.009 |  | 0.0023 | 0.004 | 0.003 | [12 empty] | 0.056 | 0.056 | 0.056 | 0.052 | 0.042 | 0.05 | 0.062 | 0.028 | 0.054 | 0.041 | 0.06 | 0.055 | 0.044 | 0.056 | 0.046 | 0.019 | 0.013 | 0.054 | 0.021 | 0.014 | 0.015 | 0.0033 | 0.013 | 0.039 | 0.0036 | 0.027 | 0.019 | 0.015 | 0.038 | 0.026 | 0.026 | 0.024 | 0.012 | 0.027 | 0.019 | 0.015 | 0.038 | 0.026 | 0.026 | 0.024 | 0.012 | 0.02 | 0.04 | 0.07 | 0.08 |  | 0.01 | 0.04 | 0.016 | 0.006 | 0.023 | [26 empty] | 1e-05 | 0.002 | 0.0001 | 0.02
U235 | [49 empty] | 0.0016 | 0.0016 | 0.0018 | 0.0013 | 0.0014 | 0.0021 | 0.0013 | 0.0025 | 0.0028 | 0.002 | 0.0025 | 0.002 |  |  | 0.0028 | [59 empty] | 3e-05 | 0.002 | 0.0002 | 0.002
Pu239Pu240 | 10.6 | 0.142 |  | 2.8 | 0.44 | 0.031 | 0.146 | 1.48 | 0.036 | 0.022 | 0.021 |  | 0.08 |  | 0.2 | 33 |  | 1.7 | 4.4 | 0.11 |  |  |  |  | 0.017 | 0.083 | 0.27 | 0.23 | 0.16 | 0.84 |  | 0.054 | 0.009 | 0.07 | 0.015 | [11 empty] | 0.026 | 0.17 | 0.28 | 0.0038 | 0.0012 | 0.0028 | 0.022 | 0.49 | 0.16 | 0.022 | 0.016 | 0.034 | 0.034 | 0.24 | 0.062 | 0.62 | 1.2 | 0.037 | 1.1 | 0.083 | 0.13 | 0.15 | 0.23 | 0.039 | 0.2 | 0.051 | 0.006 | 0.008 | 0.058 | 0.028 | 0.042 |  | 0.0038 | 0.051 | 0.006 | 0.008 | 0.058 | 0.028 | 0.042 |  | 0.0038 | 0.069 | 0.16 | 0.133 | 0.13 |  | 0.022 | 0.014 | 0.069 | 0.026 | 7.1 | [8 empty] | 5.551044e-05 | 5.551044e-05 | 5.551044e-05 | 5.551044e-05 | 0.07 | 0.42 | 0.19 | 1.7 | 0.04 | 1.1 | 0.62 | 0.3 | 0.04 | 0.022 | 0.092 | 0.03 |  | 0.08 | 0.002 | 0.003 | 0.02 | 1.02
Pu238 | 10.3 | 0.238 |  | 2.8 | 0.36 | 0.033 | 0.144 | 1.07 | 0.028 | 0.023 | 0.018 |  | 0.09 |  | 0.26 | 13.1 |  | 1 | 4 | 0.13 |  |  |  |  | 0.008 | 0.077 | 0.11 | 0.08 | 0.11 | 0.17 |  | 0.026 | 0.009 | 0.068 | 0.00999 | [11 empty] | 0.036 | 0.088 | 0.21 | 0.012 |  |  | 0.0087 | 0.23 | 0.33 | 0.0096 | 0.0063 | 0.014 | 0.011 | 0.13 | 0.016 | 0.29 | 0.5 | 0.008 | 0.34 | 0.04 | 0.032 | 0.053 | 0.061 | 0.03 | 0.13 | 0.029 |  |  | 0.042 | 0.015 | 0.018 |  |  | 0.029 |  |  | 0.042 | 0.015 | 0.018 |  |  | 0.06 | 0.07 | 0.039 | 0.031 |  | 0.016 | 0.011 | 0.029 | 0.033 | 1.6 | [8 empty] | 1.831844e-05 | 1.831844e-05 | 1.831844e-05 | 1.831844e-05 | 0.2 | 0.34 | 0.24 | 2 | 0.01 | 1.1 | 0.59 | 0.55 | 0.008 | 0.054 | 0.13 | 0.05 |  | 0.14 | 0.001 | 0.01 | 0.01 | 0.25
Pu241 | 46.9 | 7.69 | 40.7 | 114 | 15.5 | 1.24 | 8.8 | 38.3 | 1.5 | 3.99 | 0.501 |  | 2.4 | 2.79 | 11.4 | 538 | 0.279 | 49.9 | 186 | 7.68 |  |  |  |  | 0.731 | 3.3 | 6.69 | 6.34 | 5.69 | 12.3 |  | 1.4 | 0.32 | 2.1 | 0.309 | [6 empty] | 0.55 | 0.17 | [10 empty] | 15 | 4.8 |  | 0.24 | 0.36 | 0.72 | 24 | 3.1 | 3.1 | 15 | 0.52 | 9.7 | 1.1 | 1.1 | 3.8 | 1.9 | 1.1 | 3.3 | 0.61 | 0.12 | 0.18 | 1.3 | 0.63 | 1 |  |  | 0.61 | 0.12 | 0.18 | 1.3 | 0.63 | 1 |  |  | 2.6 | 2.49 | 2.49 | 1.89 | 0.149 | 0.697 | 0.598 | 1.36 |  | 71.8 | [8 empty] | 0.01498782 | 0.01498782 | 0.01498782 | 0.01498782 | 5.2 | 8.2 | 4.5 | 230 | 1.1 | 69 | 12 | 18 | 6.5 | 0.4 | 12 | 14 | 0.1 | 0.98 | 0.23 | 0.4 | 1.9 | 19.31
Am241 | 14.1 | 0.234 |  | 5.52 | 0.441 | 0.0731 | 0.407 | 1.26 | 0.0529 | 0.08 | 0.031 |  | 0.12 |  | 0.391 | 25.1 |  | 2.1 | 4.32 | 0.231 |  |  |  |  | 0.039 | 0.2 | 0.42 | 0.36 | 0.29 | 0.771 |  | 0.0701 | 0.016 | 0.1 | 0.021 | [11 empty] | 0.024 | 0.11 | 0.29 | 0.015 | 0.067 | 0.052 | 0.04 | 1.1 | 5 | 0.042 | 0.13 | 0.09 | 0.066 | 2.2 | 0.14 | 1.1 | 1.5 | 0.036 | 2.1 | 0.18 | 0.16 | 0.77 | 0.23 | 0.12 | 0.49 | 0.13 | 0.039 | 0.031 | 0.2 | 0.14 | 0.21 |  | 0.013 | 0.13 | 0.039 | 0.031 | 0.2 | 0.14 | 0.21 |  | 0.013 | 0.17 | 0.43 | 0.1 | 0.12 |  | 0.0601 | 0.0141 | 0.12 | 0.029 | 6.41 |  | 4.91563e-05 | 4.91563e-05 | [5 empty] | 0.0006661253 | 0.0006661253 | 0.0006661253 | 0.0006661253 | 0.5 | 0.42 | 0.7 | 4.2 | 0.33 | 6 | 0.59 | 1.2 | 0.29 | 0.012 | 0.05 | 0.6 | 0.004 | 0.054 | 0.004 | 0.01 | 0.02 | 1.53
Cm242 |  | 0.00439 |  |  |  |  | 0.00284 | [12 empty] | 0.00103 | [5 empty] | 0.000677 | 0.00058 | [96 empty] | 0.0001 | 0.0018 | 0.0001 | 0.001
Cm244 | 7.88 | 0.447 |  | 0.696 | 0.329 | 0.034 | 0.158 | 0.37 | 0.024 | 0.0499 | 0.018 |  | 0.13 |  | 0.449 | 10.3 |  | 0.798 | 2.1 | 0.0489 |  |  |  |  | 0.00801 | 0.0899 | 0.059 | 0.0401 | 0.0599 | 0.11 |  | 0.016 | 0.006 | 0.07 | 0.00598 | [12 empty] | 0.015 | 0.067 | 0.0016 |  |  |  | 0.085 | 0.5 | 0.017 | 0.0061 | 0.015 |  | 0.18 | 0.011 | 0.082 | 0.13 |  | 0.022 | 0.053 | 0.0049 | 0.044 | 0.022 | 0.0073 | 0.078 | 0.0078 |  |  | 0.015 | 0.0088 | 0.014 |  |  | 0.0078 |  |  | 0.015 | 0.0088 | 0.014 |  |  | 0.02 | 0.021 | 0.0299 | 0.016 |  | 0.00997 | 0.011 | 0.0219 | 0.012 | 0.698 | [8 empty] | 0.0001831844 | 0.0001831844 | 0.0001831844 | 0.0001831844 | 0.14 | 0.3 | 0.27 | 1.7 | 0.15 | 2.1 | 0.2 | 0.08 | 0.015 | 0.006 | 0.027 | 0.2 |  | 0.021 | 0.0003 | 0.003 | 0.001 | 0.02
Ni59 | [44 empty] | 0.2 | [78 empty] | 0.5 | 2.68 | 0.7
H3 | [43 empty] | 86000000 | [53 empty] | 38000000 | [25 empty] | 0.1
U233 | [123 empty] | 3e-05 | 0.002 | 0.0001
C14 | [43 empty] | 19000000 | [53 empty] | 6600000

## A01
s_id | 11 | 12 | 13 | 14 | 16 | 17 | 18 | 19 | 21 | 22 | 23 | 24 | 25 | 26 | 27 | 28 | 29 | 30 | 32 | 33 | 34 | 35 | 36 | 37 | 38 | 39 | 40 | 42 | 43 | 44 | 45 | 46 | 47 | 51 | 52
date | 1995-02-20 | 1995-02-12 | 1995-03-21 | 1995-03-21 | 1995-02-20 | 1995-02-11 | 1995-02-14 | 1995-02-13 | 1995-01-18 | 1995-02-14 | 1995-01-24 | 1995-02-03 | 1995-02-05 | 1995-02-18 | 1995-02-20 | 1995-02-26 | 1995-02-18 | 1995-02-20 | 1995-02-20 | 1995-02-17 | 1995-01-20 | 1995-02-02 | 1995-01-25 | 1995-01-15 | 1995-01-19 | 1995-02-09 | 1995-02-09 | 1995-01-19 | 1995-02-15 | 1995-02-15 | 1995-01-24 | 1995-02-10 | 1995-02-08 | 1995-02-06 | 1995-02-26
Mn54 | 450 | 11.7 | 230 | 290 | 17 | 2.7 | 3.5 | 2.7 | 3.4 | 10.4 | 4.1 | 1.2 | 8.6 | 75 | 61 | 700 | 18 | 27 | 205 | 40 | 0.01 | 0.06 | 0.02 |  | 0.7 | 2.2 | 1.2 | 1.2 | 4.2 | 0.8 |  | 2.1 | 2.2 | 9.2 | 0.21
Co57
Co60 | 25000 | 640 | 26000 | 30000 | 2400 | 127 | 400 | 440 | 137 | 530 | 140 | 34 | 180 | 2300 | 1970 | 44000 | 940 | 1920 | 10000 | 1500 | 0.47 | 3.4 | 0.47 | 1.08 | 69 | 340 | 207 | 155 | 420 | 370 | 28 | 134 | 144 | 320 | 8.8
Zn65
Nb94 | 45 | 0.8 | 30 | 26 |  | 0.3 | 0.6 | 0.3 | 0.2 | 0.2 | [5 empty] | 50 | 0.4 | 1.3 | 2.7 | 1.6 | [5 empty] | 0.5 | 0.27 | 0.2 | 0.5 | 0.5 |  | 0.3
Ru106
Ag108m |  |  |  |  | 3.2 | 1.9 | 25 | 3.4 |  |  |  |  | 0.3 | 44 | 4 |  | 1 | 1.5 | 3 | 2 |  |  |  |  | 0.17 | 4.2 | 7.1 | 0.6 | 2.9 | 0.7 |  |  | 1
Ag110m | 40 | 1.3 | 30 | 21 | 8 | 9 | 61 | 21 |  |  |  |  | 2.6 | 131 | 20 |  | 3.1 | 2.1 | 10 | 2.3 |  |  |  |  | 0.5 | 9 |  |  | 2.6 |  |  |  |  | 2.3
Sb125 | 140 | 2.1 | 50 | 60 | 5 | 1 |  | 1.6 |  | 1 |  |  |  | 12 |  |  |  | 3 | 8 | 2.3 | [12 empty] | 0.8
Cs134 |  |  |  | 7 | 4 | 4.3 | 1.1 | 4.9 | 1 | 5.5 | 0.7 | 0.8 | 3.2 | 2.4 | 81 | [6 empty] | 0.05 |  | 0.04 | 2.4 |  | 1.3 | 2.7 | 3.5 | 0.7 | 0.2 |  | 3.5 | 6.4
Cs137 | 16 | 0.7 | 60 | 30 | 25 | 18.5 | 5.3 | 25 | 6 | 27 | 4 | 4.6 | 10.8 | 9.3 | 280 | 170 |  | 10.5 | 26 | 1.4 | 0.042 | 0.21 | 0.03 | 0.12 | 16.1 | 16.1 | 25 | 23 | 104 | 35 | 0.7 | 5 |  | 25 | 0.11
Ba133
Ce144
Eu152 | [6 empty] | 1 | [12 empty] | 0.9
Eu154
Eu155 | 20 | [17 empty] | 4 | [5 empty] | 0.1
Fe55 | 5920 | 367 | 46400 | 47400 | 5130 | 616 | 640 | 843 | 384 | 1590 | 563 | 41.9 | 728 | 7950 | 7920 | 206000 | 1880 | 5030 | 23700 | 3980 | 1.01 | 9.9 | 1.21 | 1.21 | 182 | 895 | 527 | 444 | 1090 | 1290 | 43.2 | 179 | 189 | 638 | 43.2
Ni63 | 800 | 31 | 20000 | 26200 | 860 | 75 | 227 | 281 | 45 | 204 | 49 | 3.5 | 84 | 1020 | 440 | 22500 | 135 | 610 | 1370 | 540 | 0.13 | 0.9 | 0.15 | 0.13 | 20 | 220 | 100 | 68 | 280 | 180 | 3.4 | 6.9 | 31 | 49 | 29
Sr90 | 11.9 | 0.37 | 1.2 | 1.3 | 0.24 | 0.23 | 0.28 | 1.7 | 0.4 | 0.27 | 0.21 |  | 0.35 | 0.14 | 0.419 | 39.9 | 0.04 | 2.2 | 4.19 | 0.12 |  |  |  |  | 0.29 | 2.1 | 1.4 | 1.3 | 1.4 | 3.2 |  | 0.0999 | 0.03 | 0.34
U234 |  | 0.003 |  |  |  | 0.012 | 0.007 | 0.006 | 0.005 | 0.007 | 0.007 |  | 0.01 |  | 0.05 | [10 empty] | 0.008 | 0.018 | 0.006 | 0.008 | 0.012 |  | 0.0031 | 0.005 | 0.003
U238 |  | 0.004 |  |  |  | 0.005 | 0.008 | 0.006 | 0.003 | 0.008 | 0.009 |  | 0.009 |  | 0.02 | [10 empty] | 0.008 | 0.018 | 0.006 | 0.014 | 0.009 |  | 0.0023 | 0.004 | 0.003
U235
Pu239Pu240 | 10.6 | 0.142 |  | 2.8 | 0.44 | 0.031 | 0.146 | 1.48 | 0.036 | 0.022 | 0.021 |  | 0.08 |  | 0.2 | 33 |  | 1.7 | 4.4 | 0.11 |  |  |  |  | 0.017 | 0.083 | 0.27 | 0.23 | 0.16 | 0.84 |  | 0.054 | 0.009 | 0.07 | 0.015
Pu238 | 10.3 | 0.238 |  | 2.8 | 0.36 | 0.033 | 0.144 | 1.07 | 0.028 | 0.023 | 0.018 |  | 0.09 |  | 0.26 | 13.1 |  | 1 | 4 | 0.13 |  |  |  |  | 0.008 | 0.077 | 0.11 | 0.08 | 0.11 | 0.17 |  | 0.026 | 0.009 | 0.068 | 0.00999
Pu241 | 46.9 | 7.69 | 40.7 | 114 | 15.5 | 1.24 | 8.8 | 38.3 | 1.5 | 3.99 | 0.501 |  | 2.4 | 2.79 | 11.4 | 538 | 0.279 | 49.9 | 186 | 7.68 |  |  |  |  | 0.731 | 3.3 | 6.69 | 6.34 | 5.69 | 12.3 |  | 1.4 | 0.32 | 2.1 | 0.309
Am241 | 14.1 | 0.234 |  | 5.52 | 0.441 | 0.0731 | 0.407 | 1.26 | 0.0529 | 0.08 | 0.031 |  | 0.12 |  | 0.391 | 25.1 |  | 2.1 | 4.32 | 0.231 |  |  |  |  | 0.039 | 0.2 | 0.42 | 0.36 | 0.29 | 0.771 |  | 0.0701 | 0.016 | 0.1 | 0.021
Cm242 |  | 0.00439 |  |  |  |  | 0.00284 | [12 empty] | 0.00103 | [5 empty] | 0.000677 | 0.00058
Cm244 | 7.88 | 0.447 |  | 0.696 | 0.329 | 0.034 | 0.158 | 0.37 | 0.024 | 0.0499 | 0.018 |  | 0.13 |  | 0.449 | 10.3 |  | 0.798 | 2.1 | 0.0489 |  |  |  |  | 0.00801 | 0.0899 | 0.059 | 0.0401 | 0.0599 | 0.11 |  | 0.016 | 0.006 | 0.07 | 0.00598
Ni59
H3
U233
C14

## A01woSr90
s_id | 11 | 12 | 13 | 14 | 16 | 17 | 18 | 19 | 21 | 22 | 23 | 24 | 25 | 26 | 27 | 28 | 29 | 30 | 32 | 33 | 34 | 35 | 36 | 37 | 38 | 39 | 40 | 42 | 43 | 44 | 45 | 46 | 47 | 51 | 52
date | 1995-02-20 | 1995-02-12 | 1995-03-21 | 1995-03-21 | 1995-02-20 | 1995-02-11 | 1995-02-14 | 1995-02-13 | 1995-01-18 | 1995-02-14 | 1995-01-24 | 1995-02-03 | 1995-02-05 | 1995-02-18 | 1995-02-20 | 1995-02-26 | 1995-02-18 | 1995-02-20 | 1995-02-20 | 1995-02-17 | 1995-01-20 | 1995-02-02 | 1995-01-25 | 1995-01-15 | 1995-01-19 | 1995-02-09 | 1995-02-09 | 1995-01-19 | 1995-02-15 | 1995-02-15 | 1995-01-24 | 1995-02-10 | 1995-02-08 | 1995-02-06 | 1995-02-26
Mn54 | 450 | 11.7 | 230 | 290 | 17 | 2.7 | 3.5 | 2.7 | 3.4 | 10.4 | 4.1 | 1.2 | 8.6 | 75 | 61 | 700 | 18 | 27 | 205 | 40 | 0.01 | 0.06 | 0.02 |  | 0.7 | 2.2 | 1.2 | 1.2 | 4.2 | 0.8 |  | 2.1 | 2.2 | 9.2 | 0.21
Co57
Co60 | 25000 | 640 | 26000 | 30000 | 2400 | 127 | 400 | 440 | 137 | 530 | 140 | 34 | 180 | 2300 | 1970 | 44000 | 940 | 1920 | 10000 | 1500 | 0.47 | 3.4 | 0.47 | 1.08 | 69 | 340 | 207 | 155 | 420 | 370 | 28 | 134 | 144 | 320 | 8.8
Zn65
Nb94 | 45 | 0.8 | 30 | 26 |  | 0.3 | 0.6 | 0.3 | 0.2 | 0.2 | [5 empty] | 50 | 0.4 | 1.3 | 2.7 | 1.6 | [5 empty] | 0.5 | 0.27 | 0.2 | 0.5 | 0.5 |  | 0.3
Ru106
Ag108m |  |  |  |  | 3.2 | 1.9 | 25 | 3.4 |  |  |  |  | 0.3 | 44 | 4 |  | 1 | 1.5 | 3 | 2 |  |  |  |  | 0.17 | 4.2 | 7.1 | 0.6 | 2.9 | 0.7 |  |  | 1
Ag110m | 40 | 1.3 | 30 | 21 | 8 | 9 | 61 | 21 |  |  |  |  | 2.6 | 131 | 20 |  | 3.1 | 2.1 | 10 | 2.3 |  |  |  |  | 0.5 | 9 |  |  | 2.6 |  |  |  |  | 2.3
Sb125 | 140 | 2.1 | 50 | 60 | 5 | 1 |  | 1.6 |  | 1 |  |  |  | 12 |  |  |  | 3 | 8 | 2.3 | [12 empty] | 0.8
Cs134 |  |  |  | 7 | 4 | 4.3 | 1.1 | 4.9 | 1 | 5.5 | 0.7 | 0.8 | 3.2 | 2.4 | 81 | [6 empty] | 0.05 |  | 0.04 | 2.4 |  | 1.3 | 2.7 | 3.5 | 0.7 | 0.2 |  | 3.5 | 6.4
Cs137 | 16 | 0.7 | 60 | 30 | 25 | 18.5 | 5.3 | 25 | 6 | 27 | 4 | 4.6 | 10.8 | 9.3 | 280 | 170 |  | 10.5 | 26 | 1.4 | 0.042 | 0.21 | 0.03 | 0.12 | 16.1 | 16.1 | 25 | 23 | 104 | 35 | 0.7 | 5 |  | 25 | 0.11
Ba133
Ce144
Eu152 | [6 empty] | 1 | [12 empty] | 0.9
Eu154
Eu155 | 20 | [17 empty] | 4 | [5 empty] | 0.1
Fe55 | 5920 | 367 | 46400 | 47400 | 5130 | 616 | 640 | 843 | 384 | 1590 | 563 | 41.9 | 728 | 7950 | 7920 | 206000 | 1880 | 5030 | 23700 | 3980 | 1.01 | 9.9 | 1.21 | 1.21 | 182 | 895 | 527 | 444 | 1090 | 1290 | 43.2 | 179 | 189 | 638 | 43.2
Ni63 | 800 | 31 | 20000 | 26200 | 860 | 75 | 227 | 281 | 45 | 204 | 49 | 3.5 | 84 | 1020 | 440 | 22500 | 135 | 610 | 1370 | 540 | 0.13 | 0.9 | 0.15 | 0.13 | 20 | 220 | 100 | 68 | 280 | 180 | 3.4 | 6.9 | 31 | 49
Sr90
U234 |  | 0.003 |  |  |  | 0.012 | 0.007 | 0.006 | 0.005 | 0.007 | 0.007 |  | 0.01 |  | 0.05 | [10 empty] | 0.008 | 0.018 | 0.006 | 0.008 | 0.012 |  | 0.0031 | 0.005 | 0.003
U238 |  | 0.004 |  |  |  | 0.005 | 0.008 | 0.006 | 0.003 | 0.008 | 0.009 |  | 0.009 |  | 0.02 | [10 empty] | 0.008 | 0.018 | 0.006 | 0.014 | 0.009 |  | 0.0023 | 0.004 | 0.003
U235
Pu239Pu240 | 10.6 | 0.142 |  | 2.8 | 0.44 | 0.031 | 0.146 | 1.48 | 0.036 | 0.022 | 0.021 |  | 0.08 |  | 0.2 | 33 |  | 1.7 | 4.4 | 0.11 |  |  |  |  | 0.017 | 0.083 | 0.27 | 0.23 | 0.16 | 0.84 |  | 0.054 | 0.009 | 0.07 | 0.015
Pu238 | 10.3 | 0.238 |  | 2.8 | 0.36 | 0.033 | 0.144 | 1.07 | 0.028 | 0.023 | 0.018 |  | 0.09 |  | 0.26 | 13.1 |  | 1 | 4 | 0.13 |  |  |  |  | 0.008 | 0.077 | 0.11 | 0.08 | 0.11 | 0.17 |  | 0.026 | 0.009 | 0.068 | 0.00999
Pu241 | 46.9 | 7.69 | 40.7 | 114 | 15.5 | 1.24 | 8.8 | 38.3 | 1.5 | 3.99 | 0.501 |  | 2.4 | 2.79 | 11.4 | 538 | 0.279 | 49.9 | 186 | 7.68 |  |  |  |  | 0.731 | 3.3 | 6.69 | 6.34 | 5.69 | 12.3 |  | 1.4 | 0.32 | 2.1 | 0.309
Am241 | 14.1 | 0.234 |  | 5.52 | 0.441 | 0.0731 | 0.407 | 1.26 | 0.0529 | 0.08 | 0.031 |  | 0.12 |  | 0.391 | 25.1 |  | 2.1 | 4.32 | 0.231 |  |  |  |  | 0.039 | 0.2 | 0.42 | 0.36 | 0.29 | 0.771 |  | 0.0701 | 0.016 | 0.1 | 0.021
Cm242 |  | 0.00439 |  |  |  |  | 0.00284 | [12 empty] | 0.00103 | [5 empty] | 0.000677 | 0.00058
Cm244 | 7.88 | 0.447 |  | 0.696 | 0.329 | 0.034 | 0.158 | 0.37 | 0.024 | 0.0499 | 0.018 |  | 0.13 |  | 0.449 | 10.3 |  | 0.798 | 2.1 | 0.0489 |  |  |  |  | 0.00801 | 0.0899 | 0.059 | 0.0401 | 0.0599 | 0.11 |  | 0.016 | 0.006 | 0.07 | 0.00598
Ni59
H3
U233
C14

## A01woAg108mSr90
s_id | 11 | 12 | 13 | 14 | 16 | 17 | 18 | 19 | 21 | 22 | 23 | 24 | 25 | 26 | 27 | 28 | 29 | 30 | 32 | 33 | 34 | 35 | 36 | 37 | 38 | 39 | 40 | 42 | 43 | 44 | 45 | 46 | 47 | 51 | 52
date | 1995-02-20 | 1995-02-12 | 1995-03-21 | 1995-03-21 | 1995-02-20 | 1995-02-11 | 1995-02-14 | 1995-02-13 | 1995-01-18 | 1995-02-14 | 1995-01-24 | 1995-02-03 | 1995-02-05 | 1995-02-18 | 1995-02-20 | 1995-02-26 | 1995-02-18 | 1995-02-20 | 1995-02-20 | 1995-02-17 | 1995-01-20 | 1995-02-02 | 1995-01-25 | 1995-01-15 | 1995-01-19 | 1995-02-09 | 1995-02-09 | 1995-01-19 | 1995-02-15 | 1995-02-15 | 1995-01-24 | 1995-02-10 | 1995-02-08 | 1995-02-06 | 1995-02-26
Mn54 | 450 | 11.7 | 230 | 290 | 17 | 2.7 | 3.5 | 2.7 | 3.4 | 10.4 | 4.1 | 1.2 | 8.6 | 75 | 61 | 700 | 18 | 27 | 205 | 40 | 0.01 | 0.06 | 0.02 |  | 0.7 | 2.2 | 1.2 | 1.2 | 4.2 | 0.8 |  | 2.1 | 2.2 | 9.2 | 0.21
Co57
Co60 | 25000 | 640 | 26000 | 30000 | 2400 | 127 | 400 | 440 | 137 | 530 | 140 | 34 | 180 | 2300 | 1970 | 44000 | 940 | 1920 | 10000 | 1500 | 0.47 | 3.4 | 0.47 | 1.08 | 69 | 340 | 207 | 155 | 420 | 370 | 28 | 134 | 144 | 320 | 8.8
Zn65
Nb94 | 45 | 0.8 | 30 | 26 |  | 0.3 | 0.6 | 0.3 | 0.2 | 0.2 | [5 empty] | 50 | 0.4 | 1.3 | 2.7 | 1.6 | [5 empty] | 0.5 | 0.27 | 0.2 | 0.5 | 0.5 |  | 0.3
Ru106
Ag108m
Ag110m | 40 | 1.3 | 30 | 21 | 8 | 9 | 61 | 21 |  |  |  |  | 2.6 | 131 | 20 |  | 3.1 | 2.1 | 10 | 2.3 |  |  |  |  | 0.5 | 9 |  |  | 2.6 |  |  |  |  | 2.3
Sb125 | 140 | 2.1 | 50 | 60 | 5 | 1 |  | 1.6 |  | 1 |  |  |  | 12 |  |  |  | 3 | 8 | 2.3 | [12 empty] | 0.8
Cs134 |  |  |  | 7 | 4 | 4.3 | 1.1 | 4.9 | 1 | 5.5 | 0.7 | 0.8 | 3.2 | 2.4 | 81 | [6 empty] | 0.05 |  | 0.04 | 2.4 |  | 1.3 | 2.7 | 3.5 | 0.7 | 0.2 |  | 3.5 | 6.4
Cs137 | 16 | 0.7 | 60 | 30 | 25 | 18.5 | 5.3 | 25 | 6 | 27 | 4 | 4.6 | 10.8 | 9.3 | 280 | 170 |  | 10.5 | 26 | 1.4 | 0.042 | 0.21 | 0.03 | 0.12 | 16.1 | 16.1 | 25 | 23 | 104 | 35 | 0.7 | 5 |  | 25 | 0.11
Ba133
Ce144
Eu152 | [6 empty] | 1 | [12 empty] | 0.9
Eu154
Eu155 | 20 | [17 empty] | 4 | [5 empty] | 0.1
Fe55 | 5920 | 367 | 46400 | 47400 | 5130 | 616 | 640 | 843 | 384 | 1590 | 563 | 41.9 | 728 | 7950 | 7920 | 206000 | 1880 | 5030 | 23700 | 3980 | 1.01 | 9.9 | 1.21 | 1.21 | 182 | 895 | 527 | 444 | 1090 | 1290 | 43.2 | 179 | 189 | 638 | 43.2
Ni63 | 800 | 31 | 20000 | 26200 | 860 | 75 | 227 | 281 | 45 | 204 | 49 | 3.5 | 84 | 1020 | 440 | 22500 | 135 | 610 | 1370 | 540 | 0.13 | 0.9 | 0.15 | 0.13 | 20 | 220 | 100 | 68 | 280 | 180 | 3.4 | 6.9 | 31 | 49 | 29
Sr90
U234 |  | 0.003 |  |  |  | 0.012 | 0.007 | 0.006 | 0.005 | 0.007 | 0.007 |  | 0.01 |  | 0.05 | [10 empty] | 0.008 | 0.018 | 0.006 | 0.008 | 0.012 |  | 0.0031 | 0.005 | 0.003
U238 |  | 0.004 |  |  |  | 0.005 | 0.008 | 0.006 | 0.003 | 0.008 | 0.009 |  | 0.009 |  | 0.02 | [10 empty] | 0.008 | 0.018 | 0.006 | 0.014 | 0.009 |  | 0.0023 | 0.004 | 0.003
U235
Pu239Pu240 | 10.6 | 0.142 |  | 2.8 | 0.44 | 0.031 | 0.146 | 1.48 | 0.036 | 0.022 | 0.021 |  | 0.08 |  | 0.2 | 33 |  | 1.7 | 4.4 | 0.11 |  |  |  |  | 0.017 | 0.083 | 0.27 | 0.23 | 0.16 | 0.84 |  | 0.054 | 0.009 | 0.07 | 0.015
Pu238 | 10.3 | 0.238 |  | 2.8 | 0.36 | 0.033 | 0.144 | 1.07 | 0.028 | 0.023 | 0.018 |  | 0.09 |  | 0.26 | 13.1 |  | 1 | 4 | 0.13 |  |  |  |  | 0.008 | 0.077 | 0.11 | 0.08 | 0.11 | 0.17 |  | 0.026 | 0.009 | 0.068 | 0.00999
Pu241 | 46.9 | 7.69 | 40.7 | 114 | 15.5 | 1.24 | 8.8 | 38.3 | 1.5 | 3.99 | 0.501 |  | 2.4 | 2.79 | 11.4 | 538 | 0.279 | 49.9 | 186 | 7.68 |  |  |  |  | 0.731 | 3.3 | 6.69 | 6.34 | 5.69 | 12.3 |  | 1.4 | 0.32 | 2.1 | 0.309
Am241 | 14.1 | 0.234 |  | 5.52 | 0.441 | 0.0731 | 0.407 | 1.26 | 0.0529 | 0.08 | 0.031 |  | 0.12 |  | 0.391 | 25.1 |  | 2.1 | 4.32 | 0.231 |  |  |  |  | 0.039 | 0.2 | 0.42 | 0.36 | 0.29 | 0.771 |  | 0.0701 | 0.016 | 0.1 | 0.021
Cm242 |  | 0.00439 |  |  |  |  | 0.00284 | [12 empty] | 0.00103 | [5 empty] | 0.000677 | 0.00058
Cm244 | 7.88 | 0.447 |  | 0.696 | 0.329 | 0.034 | 0.158 | 0.37 | 0.024 | 0.0499 | 0.018 |  | 0.13 |  | 0.449 | 10.3 |  | 0.798 | 2.1 | 0.0489 |  |  |  |  | 0.00801 | 0.0899 | 0.059 | 0.0401 | 0.0599 | 0.11 |  | 0.016 | 0.006 | 0.07 | 0.00598
Ni59
H3
U233
C14

## A02
s_id | 1
date | 1991-07-18
Mn54 | 1300000000
Co57 | 19000000
Co60 | 4100000000
Zn65
Nb94
Ru106
Ag108m
Ag110m
Sb125
Cs134 | 3100000000
Cs137 | 6300000000
Ba133
Ce144
Eu152
Eu154
Eu155
Fe55 | 6400000000
Ni63 | 1400000000
Sr90 | 440000
U234
U238
U235
Pu239Pu240
Pu238
Pu241
Am241
Cm242
Cm244
Ni59
H3 | 86000000
U233
C14 | 19000000

## A04
s_id | 1
date | 1999-07-01
Mn54
Co57
Co60 | 33.6
Zn65
Nb94
Ru106
Ag108m
Ag110m
Sb125
Cs134
Cs137
Ba133
Ce144
Eu152
Eu154
Eu155
Fe55 | 43.1
Ni63 | 23.1
Sr90
U234
U238
U235
Pu239Pu240
Pu238
Pu241
Am241
Cm242
Cm244
Ni59 | 0.2
H3
U233
C14

## A05
s_id | 1
date | 1999-07-01
Mn54 | 0.6
Co57
Co60 | 11.4
Zn65
Nb94
Ru106
Ag108m
Ag110m
Sb125
Cs134
Cs137
Ba133
Ce144
Eu152
Eu154
Eu155
Fe55 | 87.2
Ni63 | 0.8
Sr90
U234
U238
U235
Pu239Pu240
Pu238
Pu241
Am241
Cm242
Cm244
Ni59
H3
U233
C14

## A06
s_id | 1 | 2 | 3 | 4 | 5 | 6 | 7 | 8 | 9 | 10 | 11 | 12
date | 2010-05-07 | 2010-05-07 | 2010-05-11 | 2010-09-27 | 2010-09-30 | 2010-09-30 | 2010-09-27 | 2010-09-30 | 2010-09-30 | 2010-09-27 | 2010-10-05 | 2010-10-05
Mn54
Co57
Co60 | 2.4 | 5.1 | 20 | 0.44 | 0.28 | 4.9 | 0.72 | 35 | 39 | 1.5 | 12 | 15
Zn65
Nb94 |  | 0.18 | 0.14 |  |  |  |  | 0.5 | 1.4 | 0.013 | 0.28 | 0.057
Ru106
Ag108m | [7 empty] | 0.19 | 1 | 0.02
Ag110m
Sb125
Cs134 |  |  | 0.2 |  |  | 0.15 | 0.027 | 0.48 | 0.15 |  | 3.4 | 0.45
Cs137 | 880 | 120 | 280 | 54 | 12 | 400 | 190 | 1200 | 660 | 250 | 3300 | 430
Ba133
Ce144
Eu152 | [8 empty] | 0.49
Eu154 | [8 empty] | 1.3
Eu155
Fe55 | 1.1 | 4.3 | 4.4 |  |  | 0.6 |  | 23 | 15 | 0.26 | 130 | 7.2
Ni63 | 13 | 15 | 22 | 1.8 | 1.4 | 19 | 2.2 | 100 | 120 | 4.4 | 24 | 44
Sr90 | 0.071 | 0.065 | 0.073 | 0.18 |  |  |  | 11 | 12 | 1 |  | 0.23
U234 | 0.056 | 0.056 | 0.056 | 0.051 | 0.037 | 0.053 | 0.06 | 0.026 | 0.057 | 0.045 | 0.063 | 0.049
U238 | 0.056 | 0.056 | 0.056 | 0.052 | 0.042 | 0.05 | 0.062 | 0.028 | 0.054 | 0.041 | 0.06 | 0.055
U235 |  |  |  | 0.0016 | 0.0016 | 0.0018 | 0.0013 | 0.0014 | 0.0021 | 0.0013 | 0.0025 | 0.0028
Pu239Pu240 | 0.026 | 0.17 | 0.28 | 0.0038 | 0.0012 | 0.0028 | 0.022 | 0.49 | 0.16 | 0.022 | 0.016 | 0.034
Pu238 | 0.036 | 0.088 | 0.21 | 0.012 |  |  | 0.0087 | 0.23 | 0.33 | 0.0096 | 0.0063 | 0.014
Pu241 | [7 empty] | 15 | 4.8 |  | 0.24 | 0.36
Am241 | 0.024 | 0.11 | 0.29 | 0.015 | 0.067 | 0.052 | 0.04 | 1.1 | 5 | 0.042 | 0.13 | 0.09
Cm242
Cm244 |  | 0.015 | 0.067 | 0.0016 |  |  |  | 0.085 | 0.5 | 0.017 | 0.0061 | 0.015
Ni59
H3
U233
C14

## A07
s_id | 1 | 2 | 3 | 4 | 5 | 6
date | 2013-11-25 | 2013-11-25 | 2013-11-25 | 2013-11-28 | 2013-11-28 | 2013-11-25
Mn54
Co57
Co60 | 2.3 | 69 | 3.9 | 43 | 59 | 1.3
Zn65
Nb94 |  | 0.52 |  | 0.27 | 0.45
Ru106
Ag108m | 0.031 | 1.1 | 0.078 | 0.82 | 1 | 0.033
Ag110m
Sb125
Cs134
Cs137 | 9.8 | 76 | 8.5 | 84 | 73 | 3
Ba133
Ce144
Eu152
Eu154
Eu155
Fe55 | 0.66 | 25 | 1.8 | 13 | 16 | 0.42
Ni63 | 10 | 430 | 25 | 200 | 260 | 9.5
Sr90 | 0.33 | 5.4 | 0.39 | 3.2 | 5.5 | 0.3
U234 | 0.04 | 0.059 | 0.048 | 0.014 | 0.018 | 0.056
U238 | 0.044 | 0.056 | 0.046 | 0.019 | 0.013 | 0.054
U235 | 0.002 | 0.0025 | 0.002 |  |  | 0.0028
Pu239Pu240 | 0.034 | 0.24 | 0.062 | 0.62 | 1.2 | 0.037
Pu238 | 0.011 | 0.13 | 0.016 | 0.29 | 0.5 | 0.008
Pu241 | 0.72 | 24 | 3.1 | 3.1 | 15 | 0.52
Am241 | 0.066 | 2.2 | 0.14 | 1.1 | 1.5 | 0.036
Cm242
Cm244 |  | 0.18 | 0.011 | 0.082 | 0.13
Ni59
H3
U233
C14

## A08
s_id | 1 | 2 | 3 | 4 | 5 | 6 | 7
date | 2014-10-02 | 2014-10-02 | 2014-11-19 | 2014-11-19 | 2015-02-17 | 2015-03-05 | 2015-03-05
Mn54
Co57
Co60 | 10 | 7.91 | 2.25 | 7.41 | 6.2 | 6.7 | 11
Zn65
Nb94 | 0.769 |  | 0.0675 |  |  | 0.098 | 0.37
Ru106
Ag108m | 0.335 | 0.0306 |  | 0.392 | 0.085 | 0.13 | 0.35
Ag110m
Sb125
Cs134
Cs137 | 10.8 | 2.43 | 23.3 | 238 | 80 | 550 | 87
Ba133
Ce144
Eu152
Eu154
Eu155
Fe55 | 5.6 | 5.9 | 0.68 | 4.3 | 4.3 | 2.5 | 8.3
Ni63 | 180 | 47 | 13 | 60 | 70 | 41 | 32
Sr90 | 1.4 | 0.27 | 0.6 | 2.7 | 3.1 | 0.31 | 1.2
U234 | 0.025 | 0.0093 | 0.012 | 0.0031 | 0.017 | 0.03 | 0.0036
U238 | 0.021 | 0.014 | 0.015 | 0.0033 | 0.013 | 0.039 | 0.0036
U235
Pu239Pu240 | 1.1 | 0.083 | 0.13 | 0.15 | 0.23 | 0.039 | 0.2
Pu238 | 0.34 | 0.04 | 0.032 | 0.053 | 0.061 | 0.03 | 0.13
Pu241 | 9.7 | 1.1 | 1.1 | 3.8 | 1.9 | 1.1 | 3.3
Am241 | 2.1 | 0.18 | 0.16 | 0.77 | 0.23 | 0.12 | 0.49
Cm242
Cm244 | 0.022 | 0.053 | 0.0049 | 0.044 | 0.022 | 0.0073 | 0.078
Ni59
H3
U233
C14

## A10
s_id | 1 | 2 | 3 | 4 | 5 | 6 | 7 | 8 | 9 | 10 | 11 | 12 | 13 | 14 | 15 | 16
date | 2016-09-09 | 2016-09-09 | 2016-09-09 | 2016-09-09 | 2016-09-09 | 2016-09-09 | 2016-09-09 | 2016-09-09 | 2016-09-09 | 2016-09-09 | 2016-09-09 | 2016-09-09 | 2016-09-09 | 2016-09-09 | 2016-09-09 | 2016-09-09
Mn54
Co57
Co60 | 6.8 | 3.2 | 2.4 | 9.8 | 8 | 3.1 | 0.18 | 1.8 | 7.9 | 1.9 | 2.59 | 10.1 | 8.7 | 2.73 | 0.143 | 2.38
Zn65
Nb94 | 0.098 |  |  | 0.12 | 0.082 |  |  |  | 0.096 | 0.031 | 0.022 | 0.14 | 0.093 | 0.04 |  | 0.019
Ru106
Ag108m | 0.47 | 0.1 | 0.079 | 0.61 | 0.38 | 0.16 |  | 0.07 | 0.74 | 0.16 | 0.13 | 1 | 0.68 | 0.22 | 0.012 | 0.15
Ag110m
Sb125
Cs134
Cs137 | 12 | 4.7 | 2.7 | 12 | 11 | 4.6 | 2.9 | 1.4 | 14.6 | 5.31 | 3.31 | 14.8 | 13.4 | 4.29 | 3.39 | 1.98
Ba133
Ce144
Eu152
Eu154
Eu155
Fe55 | 2.7 | 2.3 | 2.8 | 3.8 | 2.1 | 1.2 | 1.7 | 0.15 | 2.7 | 2.3 | 2.8 | 3.8 | 2.1 | 1.2 | 1.7 | 0.15
Ni63 | 79 | 29 | 13 | 72 | 60 | 23 | 14 | 2.5 | 79 | 29 | 13 | 72 | 60 | 23 | 14 | 2.5
Sr90 | 0.42 | 0.12 | 0.12 | 0.37 | 0.35 | 0.41 |  |  | 0.42 | 0.12 | 0.12 | 0.37 | 0.35 | 0.41
U234 | 0.021 | 0.019 | 0.017 | 0.023 | 0.022 | 0.034 | 0.024 | 0.012 | 0.021 | 0.019 | 0.017 | 0.023 | 0.022 | 0.034 | 0.024 | 0.012
U238 | 0.027 | 0.019 | 0.015 | 0.038 | 0.026 | 0.026 | 0.024 | 0.012 | 0.027 | 0.019 | 0.015 | 0.038 | 0.026 | 0.026 | 0.024 | 0.012
U235
Pu239Pu240 | 0.051 | 0.006 | 0.008 | 0.058 | 0.028 | 0.042 |  | 0.0038 | 0.051 | 0.006 | 0.008 | 0.058 | 0.028 | 0.042 |  | 0.0038
Pu238 | 0.029 |  |  | 0.042 | 0.015 | 0.018 |  |  | 0.029 |  |  | 0.042 | 0.015 | 0.018
Pu241 | 0.61 | 0.12 | 0.18 | 1.3 | 0.63 | 1 |  |  | 0.61 | 0.12 | 0.18 | 1.3 | 0.63 | 1
Am241 | 0.13 | 0.039 | 0.031 | 0.2 | 0.14 | 0.21 |  | 0.013 | 0.13 | 0.039 | 0.031 | 0.2 | 0.14 | 0.21 |  | 0.013
Cm242
Cm244 | 0.0078 |  |  | 0.015 | 0.0088 | 0.014 |  |  | 0.0078 |  |  | 0.015 | 0.0088 | 0.014
Ni59
H3
U233
C14

## B01
s_id | 1 | 2 | 3 | 4 | 5 | 6 | 7 | 8 | 9 | 10
date | 1995-02-26 | 1995-02-23 | 1995-03-01 | 1995-02-26 | 1995-03-01 | 1995-03-01 | 1995-03-03 | 1995-02-23 | 1995-03-03 | 1995-02-26
Mn54 | 0.4 | 0.2 |  |  | 2.6 | 0.8 | 0.09 | 0.4 | 0.7
Co57
Co60 | 310 | 73 | 71 | 23.4 | 127 | 47 | 7.8 | 71 | 370 | 4100
Zn65
Nb94 | 0.6 | 0.17 |  |  |  | 0.07 |  | 0.1 |  | 2.7
Ru106
Ag108m |  | 0.54
Ag110m
Sb125 |  |  |  | 0.4 | 0.6 | 0.7
Cs134 |  |  |  |  | 0.7 |  | 0.05 |  | 0.3
Cs137 | 0.3 | 1.67 | 9.2 | 9.6 | 3 | 0.31 | 0.59 | 0.79 | 1.1 | 430
Ba133
Ce144
Eu152 | [7 empty] | 0.3
Eu154 |  | 0.15 |  | 0.2 |  |  |  | 0.4
Eu155 |  | 0.2
Fe55 | 830 | 207 | 255 | 43.2 | 186 | 157 | 22.5 | 315 | 793 | 3340
Ni63 | 215 | 69 | 54 | 24 | 23 | 24 | 8.6 | 67 | 426 | 3540
Sr90 | 0.18 | 0.3 | 0.828 | 0.519 | 0.0499 | 0.15 | 0.0798 | 0.18 | 0.0399 | 11.3
U234 | 0.21 | 0.05 | 0.11 | 0.08 |  | 0.01 | 0.039 | 0.019 | 0.007 | 0.02
U238 | 0.02 | 0.04 | 0.07 | 0.08 |  | 0.01 | 0.04 | 0.016 | 0.006 | 0.023
U235
Pu239Pu240 | 0.069 | 0.16 | 0.133 | 0.13 |  | 0.022 | 0.014 | 0.069 | 0.026 | 7.1
Pu238 | 0.06 | 0.07 | 0.039 | 0.031 |  | 0.016 | 0.011 | 0.029 | 0.033 | 1.6
Pu241 | 2.6 | 2.49 | 2.49 | 1.89 | 0.149 | 0.697 | 0.598 | 1.36 |  | 71.8
Am241 | 0.17 | 0.43 | 0.1 | 0.12 |  | 0.0601 | 0.0141 | 0.12 | 0.029 | 6.41
Cm242
Cm244 | 0.02 | 0.021 | 0.0299 | 0.016 |  | 0.00997 | 0.011 | 0.0219 | 0.012 | 0.698
Ni59
H3
U233
C14

## C01
s_id | 53 | 54 | 55 | 56 | 57 | 58 | 59 | 60
date | 1995-02-05 | 1995-02-07 | 1995-01-30 | 1995-01-17 | 1995-02-03 | 1995-02-08 | 1995-01-30 | 1995-02-09
Mn54 | 0.6 | 0.9 | 0.28 | 0.18 | 0.25 | 0.03 | 0.5 | 5.1
Co57
Co60 | 15.1 | 24 | 7.5 | 9.8 | 8.3 | 1.58 | 37 | 136
Zn65
Nb94 |  | 0.06 | [5 empty] | 0.6
Ru106
Ag108m | 0.7 | 0.15 | [5 empty] | 0.4
Ag110m | 13.2 | 1.7 |  | 0.08 | 0.73 |  |  | 3.2
Sb125
Cs134 | [5 empty] | 0.06 | 0.3
Cs137 |  | 0.06 |  | 0.05 | 0.07 | 0.23 | 2.4
Ba133
Ce144
Eu152 | [7 empty] | 2
Eu154
Eu155
Fe55 | 33 | 70 | 13 | 16.2 | 10 | 3 | 39 | 660
Ni63 | 1.6 | 3.1 | 0.45 | 0.8 | 1.3 | 0.23 | 3 | 29
Sr90 | 0.06 | [5 empty] | 0.03
U234
U238
U235
Pu239Pu240
Pu238
Pu241 | [6 empty] | 0.55 | 0.17
Am241
Cm242
Cm244
Ni59
H3
U233
C14

## C02
s_id | 1
date | 1991-07-18
Mn54 | 9200000
Co57
Co60 | 90000000
Zn65
Nb94
Ru106
Ag108m
Ag110m
Sb125
Cs134 | 10000000
Cs137 | 17000000
Ba133
Ce144
Eu152
Eu154
Eu155
Fe55 | 420000000
Ni63 | 29000000
Sr90 | 70000
U234
U238
U235
Pu239Pu240
Pu238
Pu241
Am241
Cm242
Cm244
Ni59
H3 | 38000000
U233
C14 | 6600000

## C03
s_id | 10 | 11 | 20 | 21 | 30 | 31 | 32 | 33 | 40 | 41 | 42 | 43
date | 2020-11-19 | 2020-11-19 | 2020-11-19 | 2020-11-19 | 2020-11-19 | 2020-11-19 | 2020-11-19 | 2020-11-19 | 2020-11-09 | 2020-11-09 | 2020-11-09 | 2020-11-09
Mn54
Co57
Co60 | 0.0320308 | 0.001082193 | 0.02810071 | 0.03125 | 0.1144313 | 0.1036064 | 0.1054453 |  | 0.1159266 | 0.1214245 | 0.1179063 | 0.1130436
Zn65
Nb94 | [8 empty] | 0.004004023 | 0.002584912 | 0.004592359 | 0.007053974
Ru106
Ag108m | [8 empty] | 0.0005300881
Ag110m
Sb125
Cs134
Cs137 | 0.0004346996 | 0.03138331 | 0.003149293 | [5 empty] | 0.005924171 | 0.003026891 | 0.004155404 | 0.007465453
Ba133
Ce144
Eu152 |  |  |  |  | 0.02569605 | 0.03652103 | 0.03468211 | 0.1401274 | 0.001178075 | 0.000526684 | 0.0009089734
Eu154
Eu155
Fe55 | 0.0290469 | 0.0290469 | 0.05729167 | 0.05729167 | 0.8598726 | 0.8598726 | 0.8598726 | 0.8598726 | 0.02386949 | 0.02386949 | 0.02386949 | 0.02386949
Ni63 | 0.9384384 | 0.9384384 | 0.9114583 | 0.9114583 |  |  |  |  | 0.8326566 | 0.8326566 | 0.8326566 | 0.8326566
Sr90
U234
U238
U235
Pu239Pu240 | [8 empty] | 5.551044e-05 | 5.551044e-05 | 5.551044e-05 | 5.551044e-05
Pu238 | [8 empty] | 1.831844e-05 | 1.831844e-05 | 1.831844e-05 | 1.831844e-05
Pu241 | [8 empty] | 0.01498782 | 0.01498782 | 0.01498782 | 0.01498782
Am241 | 4.91563e-05 | 4.91563e-05 | [6 empty] | 0.0006661253 | 0.0006661253 | 0.0006661253 | 0.0006661253
Cm242
Cm244 | [8 empty] | 0.0001831844 | 0.0001831844 | 0.0001831844 | 0.0001831844
Ni59
H3
U233
C14

## C03_wo3
s_id | 10 | 11 | 20 | 21 | 30 | 31 | 32 | 40 | 41 | 42 | 43
date | 2020-11-19 | 2020-11-19 | 2020-11-19 | 2020-11-19 | 2020-11-19 | 2020-11-19 | 2020-11-19 | 2020-11-09 | 2020-11-09 | 2020-11-09 | 2020-11-09
Mn54
Co57
Co60 | 0.0320308 | 0.001082193 | 0.02810071 | 0.03125 | 0.1144313 | 0.1036064 | 0.1054453 | 0.1159266 | 0.1214245 | 0.1179063 | 0.1130436
Zn65
Nb94 | [7 empty] | 0.004004023 | 0.002584912 | 0.004592359 | 0.007053974
Ru106
Ag108m | [7 empty] | 0.0005300881
Ag110m
Sb125
Cs134
Cs137 | 0.0004346996 | 0.03138331 | 0.003149293 |  |  |  |  | 0.005924171 | 0.003026891 | 0.004155404 | 0.007465453
Ba133
Ce144
Eu152 |  |  |  |  | 0.02569605 | 0.03652103 | 0.03468211 | 0.001178075 | 0.000526684 | 0.0009089734
Eu154
Eu155
Fe55 | 0.0290469 | 0.0290469 | 0.05729167 | 0.05729167 | 0.8598726 | 0.8598726 | 0.8598726 | 0.02386949 | 0.02386949 | 0.02386949 | 0.02386949
Ni63 | 0.9384384 | 0.9384384 | 0.9114583 | 0.9114583 |  |  |  | 0.8326566 | 0.8326566 | 0.8326566 | 0.8326566
Sr90
U234
U238
U235
Pu239Pu240 | [7 empty] | 5.551044e-05 | 5.551044e-05 | 5.551044e-05 | 5.551044e-05
Pu238 | [7 empty] | 1.831844e-05 | 1.831844e-05 | 1.831844e-05 | 1.831844e-05
Pu241 | [7 empty] | 0.01498782 | 0.01498782 | 0.01498782 | 0.01498782
Am241 | 4.91563e-05 | 4.91563e-05 | [5 empty] | 0.0006661253 | 0.0006661253 | 0.0006661253 | 0.0006661253
Cm242
Cm244 | [7 empty] | 0.0001831844 | 0.0001831844 | 0.0001831844 | 0.0001831844
Ni59
H3
U233
C14

## D01
s_id | 1 | 3 | 7 | 8 | 10 | 11 | 15 | 19 | 22 | 26 | 31 | 37 | 42 | 45
date | 2004-01-05 | 2004-01-05 | 2004-02-12 | 2004-02-12 | 2004-02-16 | 2004-02-16 | 2004-01-05 | 2004-03-15 | 2004-03-15 | 2004-04-19 | 2004-06-02 | 2004-05-05 | 2004-06-11 | 2004-06-05
Mn54
Co57
Co60 | 950 | 1700 | 1900 | 12000 | 39 | 4500 | 2000 | 380 | 38 | 12 | 93 | 200 | 6.5 | 40
Zn65
Nb94
Ru106
Ag108m | [7 empty] | 5.9 | 0.8 | 1.5
Ag110m
Sb125
Cs134
Cs137 | 6.9 | 15 | 23 | 110 | 28 | 68 | 96 | 31 | 4.3 | 19 | 1.4 | 10 | 0.1 | 42
Ba133
Ce144
Eu152
Eu154
Eu155
Fe55 | 1200 | 1800 | 4500 | 23000 | 67 | 6200 | 2400 | 270 | 33 | 6.7 | 93 | 190 | 7.6 | 29
Ni63 | 490 | 860 | 1200 | 12000 | 32 | 3700 | 540 | 320 | 32 | 10 | 77 | 220 | 5.2 | 3.8
Sr90 | 0.2 | 0.4 | 0.29 | 4.9 |  | 1.7 | 0.6 | 0.3 |  |  | 0.18 | 0.1 |  | 0.1
U234
U238
U235
Pu239Pu240 | 0.07 | 0.42 | 0.19 | 1.7 | 0.04 | 1.1 | 0.62 | 0.3 | 0.04 | 0.022 | 0.092 | 0.03 |  | 0.08
Pu238 | 0.2 | 0.34 | 0.24 | 2 | 0.01 | 1.1 | 0.59 | 0.55 | 0.008 | 0.054 | 0.13 | 0.05 |  | 0.14
Pu241 | 5.2 | 8.2 | 4.5 | 230 | 1.1 | 69 | 12 | 18 | 6.5 | 0.4 | 12 | 14 | 0.1 | 0.98
Am241 | 0.5 | 0.42 | 0.7 | 4.2 | 0.33 | 6 | 0.59 | 1.2 | 0.29 | 0.012 | 0.05 | 0.6 | 0.004 | 0.054
Cm242
Cm244 | 0.14 | 0.3 | 0.27 | 1.7 | 0.15 | 2.1 | 0.2 | 0.08 | 0.015 | 0.006 | 0.027 | 0.2 |  | 0.021
Ni59
H3
U233
C14

## FILTER_A01
s_id | 1 | 2
date | 1997-08-28 | 1997-08-20
Mn54
Co57
Co60 | 0.22 | 0.092
Zn65
Nb94
Ru106
Ag108m
Ag110m
Sb125
Cs134
Cs137 | 0.037 | 0.019
Ba133
Ce144
Eu152
Eu154
Eu155
Fe55
Ni63
Sr90
U234
U238
U235
Pu239Pu240
Pu238
Pu241
Am241
Cm242
Cm244
Ni59
H3
U233
C14

## KWO_neu
s_id | 1 | 2 | 3 | 4 | 5 | 6 | 7 | 8 | 9 | 10 | 11 | 12 | 13 | 14 | 15 | 16
date | 2013-12-01 | 2013-12-01 | 2013-12-01 | 2013-12-01 | 2013-12-01 | 2013-12-01 | 2013-12-01 | 2013-12-01 | 2013-12-01 | 2013-12-01 | 2013-12-01 | 2013-12-01 | 2013-12-01 | 2013-12-01 | 2013-12-01 | 2013-12-01
Mn54 | 0.00143 |  | 0.00117 | 0.000883 | 0.00109 | 0.00894 | 0.00668 |  | 0.00278 | 0.0117 | 0.00805 |  | 0.00539 | 0.00165 | 0.00134 | 0.0029
Co57 | 7.42e-05 |  |  |  |  | 0.000117 | 0.000102 |  |  | 0.00023 | 7.95e-05 | 0.00723 | 0.000109 | 4.08e-05 | 2.56e-05 | 6.63e-05
Co60 | 17.171 | 8.619 | 15.138 | 13.506 | 14.74 | 23.083 | 28.71 | 3.698 | 16.091 | 35.008 | 25.004 | 14.048 | 33.216 | 24.22 | 17.086 | 40.747
Zn65 | 0.000358 |  | 0.000103 | 0.000188 | 0.000493 | 0.000549 | 0.00171 |  | 0.00169 | 0.00214 | 0.00123 | 0.0503 | 0.000274 | 0.00037 | 0.000193 | 0.000849
Nb94 | 0.149 | 2.158 | 0.203 | 0.143 | 0.228 | 0.104 | 0.087 | 0.075 | 0.061 |  | 0.045 |  | 1.996 | 0.342 | 0.508 | 0.329
Ru106
Ag108m |  | 0.091 | 0.013 | 0.011 | 7.634 | 0.248 | 0.163 | 0.099 | 2.787 | 0.213 | 0.042
Ag110m | 7.85e-05 | 0.00169 |  | 6.59e-05 | 0.0298 | 0.000806 | 0.00582 | 6.31e-05 | 0.0473 | 0.0217 | 0.00194 |  | 0.00134 | 0.000169 | 0.000725 | 0.0162
Sb125 | 0.004 | 0.116 | 0.055 | 0.016 | 0.196 | 0.095 | 0.104 | 0.005 | 0.11 | 0.085 | 0.104 |  | 0.322 | 0.024 | 0.075
Cs134 | [6 empty] | 0.006 |  | 0.018
Cs137 | 0.012 | 0.445 | 0.02 |  | 0.597 | 0.451 | 1.917 | 0.684 | 1.037 | 0.37 | 0.33 | 9.164 | 0.019 | 0.017 | 0.022
Ba133
Ce144
Eu152
Eu154
Eu155
Fe55 | 8.385 | 10.27 | 10.54 | 5.862 | 13.554 | 15.409 | 15.525 | 0.936 | 52.152 | 14.505 | 12.535 | 4.116 | 6.315 | 9.836 | 6.527 | 8.447
Ni63 | 74.239 | 78.205 | 73.892 | 80.368 | 62.863 | 60.435 | 53.208 | 93.863 | 27.649 | 49.713 | 61.818 | 72.493 | 58.081 | 65.532 | 75.646 | 50.345
Sr90 | 0.003 |  |  |  |  | 0.048 | 0.072 | 0.053 |  | 0.004 |  |  | 0.018 | 0.003 | 0.004
U234
U238
U235
Pu239Pu240 | 0.00051 | 0.000534 | 0.00383 | 0.000952 | 0.00244 | 0.00436 | 0.00572 | 0.0237 | 0.000848 | 0.00139 | 0.00163 | 0.0244 | 0.00559 | 0.00293 | 0.00424 | 0.00329
Pu238 | 0.000596 | 0.000798 | 0.00578 | 0.00175 | 0.00339 | 0.00571 | 0.00671 | 0.0263 | 0.00175 | 0.00371 | 0.00235 | 0.0166 | 0.00924 | 0.0071 | 0.00752 | 0.00646
Pu241 | 0.012 | 0.079 | 0.114 | 0.074 | 0.127 | 0.09 | 0.16 | 0.462 | 0.031 | 0.05 | 0.063 |  |  |  | 0.1 | 0.106
Am241 | 0.02 | 0.012 | 0.011 | 0.012 | 0.019 | 0.016 | 0.02 | 0.072 | 0.008 | 0.006 | 0.007 | 0.081 | 0.01 | 0.01 | 0.014 | 0.009
Cm242 | 2.64e-08 |  | 1.98e-08 | 2.56e-08 |  |  | 4.01e-08 | 3.16e-08 | 2.95e-08 |  |  |  | 4.82e-08 | 2.15e-08 | 3.03e-08 | 3.28e-08
Cm244 | 0.003 | 0.002 | 0.003 | 0.002 | 0.003 | 0.002 | 0.003 | 0.003 |  | 0.005 |  |  |  | 0.003 |  | 0.003
Ni59
H3
U233
C14

## KWO_alt
s_id | 1 | 2 | 3 | 4 | 5 | 6 | 7 | 8 | 9 | 10 | 11 | 12 | 13 | 14
date | 2009-05-06 | 2009-04-28 | 2009-04-28 | 2009-04-28 | 2009-04-28 | 2009-04-28 | 2009-04-28 | 2013-08-21 | 2013-08-21 | 2013-08-21 | 2013-08-21 | 2013-08-21 | 2013-08-28 | 2013-08-28
Mn54
Co57
Co60 | 1 | 1 | 1 | 1 | 1 | 1 | 1 | 1 | 1 | 1 | 1 | 1 | 1 | 1
Zn65
Nb94 | 0.00395 | 0.005 |  |  |  | 0.00469 | 0.00955 |  | 0.0163 | 0.00579 | 0.00619 | 0.0202 | 0.0167 | 0.022
Ru106
Ag108m
Ag110m
Sb125
Cs134
Cs137 | 0.000326 | 0.00196 | 0.0155 |  |  |  |  | 0.00047 | 0.000658 |  |  | 0.0031 | 0.0286 | 0.035
Ba133
Ce144
Eu152
Eu154
Eu155
Fe55 | 0.254 | 0.255 | 0.255 | 0.255 | 0.255 | 0.255 | 0.255 | 0.0737 | 0.0737 | 0.0737 | 0.0737 | 0.0737 | 0.0736 | 0.0736
Ni63 | 5.01 | 5 | 5 | 5 | 5 | 5 | 5 | 1.47 | 1.47 | 1.47 | 1.47 | 1.47 | 1.48 | 1.48
Sr90 | 0.00273 | 0.00273 | 0.00273 | 0.00273 | 0.00273 | 0.00273 | 0.00273 | 0.000579 | 0.000579 | 0.000579 | 0.000579 | 0.000579 | 0.00058 | 0.00058
U234
U238
U235
Pu239Pu240 | 0.00684 | 0.00682 | 0.00682 | 0.00682 | 0.00682 | 0.00682 | 0.00682 | 0.000321 | 0.000321 | 0.000321 | 0.000321 | 0.000321 | 0.000322 | 0.000322
Pu238 | 0.0082 | 0.00818 | 0.00818 | 0.00818 | 0.00818 | 0.00818 | 0.00818 | 0.000347 | 0.000347 | 0.000347 | 0.000347 | 0.000347 | 0.000348 | 0.000348
Pu241 | 0.1 | 0.1 | 0.1 | 0.1 | 0.1 | 0.1 | 0.1 | 0.0147 | 0.0147 | 0.0147 | 0.0147 | 0.0147 | 0.0148 | 0.0148
Am241 | 0.000721 | 0.00171 | 0.0105 | 0.0105 | 0.0105 | 0.0025 | 0.0105 | 0.0117 | 0.0166 | 0.00279 | 0.00288 | 0.0131 | 0.0171 | 0.013
Cm242
Cm244 | 0.000378 | 0.000377 | 0.000377 | 0.000377 | 0.000377 | 0.000377 | 0.000377 | 7.89e-05 | 7.89e-05 | 7.89e-05 | 7.89e-05 | 7.89e-05 | 7.9e-05 | 7.9e-05
Ni59
H3
U233
C14

## NV10_MK
s_id | 1
date | 2008-06-30
Mn54 | 1.6e-09
Co57
Co60 | 0.0031
Zn65
Nb94 | 2.2e-05
Ru106
Ag108m
Ag110m
Sb125
Cs134
Cs137
Ba133
Ce144
Eu152
Eu154
Eu155
Fe55 | 0.014
Ni63 | 0.15
Sr90
U234
U238
U235
Pu239Pu240
Pu238
Pu241
Am241
Cm242
Cm244
Ni59 | 0.0014
H3 | 5.3e-08
U233
C14 | 7.9e-06

## NV1_MK
s_id | 1
date | 2004-10-14
Mn54
Co57
Co60 | 5.98
Zn65
Nb94
Ru106
Ag108m
Ag110m
Sb125 | 0.011
Cs134
Cs137 | 0.008
Ba133
Ce144
Eu152 | 0.012
Eu154 | 0.01
Eu155
Fe55 | 2.7
Ni63 | 31.15
Sr90 | 0.001
U234
U238
U235
Pu239Pu240
Pu238
Pu241
Am241
Cm242
Cm244
Ni59
H3 | 0.22
U233
C14 | 0.008

## NV2
s_id | 1
date | 1992-05-01
Mn54
Co57
Co60 | 28.67
Zn65
Nb94
Ru106
Ag108m | 0.06
Ag110m
Sb125
Cs134 | 0.24
Cs137 | 16.67
Ba133
Ce144
Eu152 | 1.2
Eu154 | 0.02
Eu155 | 0.001
Fe55 | 42
Ni63 | 9.33
Sr90 | 0.33
U234 | 3e-05
U238 | 1e-05
U235 | 3e-05
Pu239Pu240 | 0.002
Pu238 | 0.001
Pu241 | 0.23
Am241 | 0.004
Cm242 | 0.0001
Cm244 | 0.0003
Ni59 | 0.5
H3 | 0.1
U233 | 3e-05
C14

## NV3
s_id | 1
date | 1992-05-01
Mn54
Co57
Co60 | 12.13
Zn65
Nb94
Ru106
Ag108m | 0.06
Ag110m | 0.59
Sb125
Cs134 | 0.08
Cs137 | 0.07
Ba133
Ce144
Eu152 | 0.24
Eu154 | 0.16
Eu155 | 0.18
Fe55 | 77.21
Ni63 | 5.88
Sr90 | 0.07
U234 | 0.002
U238 | 0.002
U235 | 0.002
Pu239Pu240 | 0.003
Pu238 | 0.01
Pu241 | 0.4
Am241 | 0.01
Cm242 | 0.0018
Cm244 | 0.003
Ni59 | 2.68
H3
U233 | 0.002
C14

## NV4
s_id | 1
date | 1992-07-01
Mn54
Co57
Co60 | 27.1
Zn65
Nb94
Ru106
Ag108m | 0.05
Ag110m
Sb125
Cs134 | 0.06
Cs137 | 1.73
Ba133
Ce144
Eu152 | 0.81
Eu154 | 0.51
Eu155 | 0.05
Fe55 | 56.91
Ni63 | 8.67
Sr90 | 0.76
U234 | 0.0002
U238 | 0.0001
U235 | 0.0002
Pu239Pu240 | 0.02
Pu238 | 0.01
Pu241 | 1.9
Am241 | 0.02
Cm242 | 0.0001
Cm244 | 0.001
Ni59 | 0.7
H3
U233 | 0.0001
C14

## NVA
s_id | 1
date | 1994-09-19
Mn54 | 0.03
Co57
Co60 | 19.09
Zn65
Nb94 | 0.09
Ru106
Ag108m
Ag110m
Sb125 | 0.21
Cs134 | 0.02
Cs137 | 0.68
Ba133
Ce144
Eu152 | 7.46
Eu154 | 4.56
Eu155 | 1.28
Fe55 | 29.83
Ni63 | 12.79
Sr90 | 0.89
U234 | 0.02
U238 | 0.02
U235 | 0.002
Pu239Pu240 | 1.02
Pu238 | 0.25
Pu241 | 19.31
Am241 | 1.53
Cm242 | 0.001
Cm244 | 0.02
Ni59
H3
U233
C14

## NV_Biblis
s_id | 1 | 2 | 3 | 4 | 5 | 6
date | 2017-07-03 | 2017-07-03 | 2017-07-06 | 2017-07-13 | 2017-06-28 | 2017-12-07
Mn54 |  |  | 11.7
Co57
Co60 | 7300 | 8400 | 8400 | 164000 | 7900 | 0.34
Zn65
Nb94 | 320 | 380 | 360 | 1100 | 200 | 0.0037
Ru106
Ag108m
Ag110m
Sb125 | 520 | 650 | 600 | 830 | 170
Cs134
Cs137 | [5 empty] | 0.0026
Ba133
Ce144
Eu152
Eu154 | 5.9 |  | 4.1
Eu155
Fe55 | 8000 | 9600 | 14500 | 18000 | 2500 | 0.27
Ni63 | 19400 | 25000 | 23000 | 151000 | 9200 | 0.97
Sr90 | 0.56 | 1.23 | 1.41 |  | 2.2
U234 | [5 empty] | 0.0033
U238 | [5 empty] | 0.0037
U235 | [5 empty] | 0.0002
Pu239Pu240 | 4.4 | 5.8 | 5.8 | 23 | 10.6
Pu238 | 2.7 | 3.3 | 3.2 | 13.7 | 6.9
Pu241 |  |  |  | 7.3
Am241 | 2.5 | 2.9 | 2.2 | 23 | 2.8
Cm242
Cm244 |  |  |  | 3.7 | 0.49
Ni59
H3
U233
C14

## Y01
s_id | 1
date | 2015-05-15
Mn54
Co57
Co60 | 13000
Zn65
Nb94
Ru106
Ag108m
Ag110m
Sb125
Cs134
Cs137 | 180
Ba133 | 86
Ce144
Eu152
Eu154
Eu155
Fe55 | 130
Ni63 | 2800
Sr90 | 9
U234 | 0.94
U238 | 0.3
U235
Pu239Pu240 | 5.8
Pu238 | 8
Pu241 | 110
Am241 | 14
Cm242
Cm244 | 0.35
Ni59
H3
U233
C14

## Z02
s_id | 1 | 2 | 3 | 4 | 5 | 6 | 7 | 8 | 9 | 10 | 11 | 12 | 13 | 14 | 15 | 16 | 17 | 18 | 19 | 20 | 21 | 22 | 23 | 24 | 25 | 26 | 27 | 28 | 29 | 30 | 31 | 32 | 33 | 34 | 35 | 36 | 37 | 38 | 39 | 40 | 41 | 42 | 43 | 44
date | 1998-08-25 | 1998-08-25 | 1998-08-25 | 1998-08-25 | 1998-08-31 | 1998-08-31 | 1998-09-04 | 1998-09-04 | 1998-09-04 | 1998-09-04 | 1998-09-07 | 1998-09-07 | 1998-08-25 | 1998-08-25 | 1998-08-25 | 1998-08-25 | 1998-08-31 | 1998-08-31 | 1998-09-10 | 1998-09-10 | 1998-09-07 | 1998-09-07 | 1998-09-07 | 1998-09-07 | 1998-09-07 | 1998-09-07 | 1998-09-10 | 1998-09-10 | 1998-09-10 | 1998-09-10 | 1998-09-10 | 1998-09-10 | 1998-08-31 | 1998-08-31 | 1998-08-25 | 1998-08-25 | 1998-08-31 | 1998-08-31 | 1998-08-31 | 1998-08-31 | 1998-09-04 | 1998-09-04 | 1998-09-04 | 1998-09-04
Mn54
Co57
Co60 | 5600000 | 2200000 | 6300000 | 2800000 | 3400000 | 1500000 | 9400000 | 21000000 | 10000000 | 4600000 | 13000000 | 5700000 | 11000000 | 2800000 | 11000000 | 4700000 | 3800000 | 1700000 | 5500000 | 2500000 | 15000000 | 6700000 | 13000000 | 5700000 | 18000000 | 8100000 | 9500000 | 4200000 | 11000000 | 4800000 | 9400000 | 4200000 | 4000000 | 1800000 | 6200000 | 2500000 | 7000000 | 3100000 | 12000000 | 5500000 | 18000000 | 8100000 | 9100000 | 400000
Zn65 | 16000 | 3800 | 4200 | 1900 | [9 empty] | 7900 | [20 empty] | 18000 | 7100 | [6 empty] | 99000 | 44000
Nb94
Ru106
Ag108m | 15000 | 3600 | 4000 | 1800 | [12 empty] | 960 | 510 |  |  | 39000 | 17000 | [10 empty] | 21000 | 9300 |  | 6600 | 35000 | 16000
Ag110m
Sb125 | 2 | 1 |  |  | 34000 | 15000 | 76000 | 170000 | 410000 | 180000 |  |  | 13 | 2 | 34000 | 620 | [6 empty] | 71000 | 31000 | [10 empty] | 5 | 1 |  |  |  |  | 65000 | 29000
Cs134
Cs137
Ba133
Ce144
Eu152 | [16 empty] | 2300 | 1000 | [18 empty] | 71000 | 31000 |  |  |  | 205
Eu154
Eu155
Fe55 | 230000 | 930000 | 2100000 | 940000 | 120000 | 55000 | 18000 | 40000 | 5400 | 2400 | 12000 | 5200 | 1100000 | 670000 | 1100000 | 450000 | 39000 | 17000 | 6300 | 2800 | 18000 | 7100 | 21000 | 9100 | 39000 | 17000 | 19000 | 8500 | 27000 | 12000 | 35000 | 16000 | 1900000 | 870000 | 1500000 | 1000000 | 950000 | 420000 | 2200000 | 980000 | 24000 | 11000 | 990000 | 440000
Ni63 | 2100000 | 790000 | 1700000 | 750000 | 94000 | 42000 | 16000 | 36000 | 5500 | 2500 | 12000 | 5200 | 7400000 | 1500000 | 11000000 | 4700000 | 20000 | 8800 | 2600 | 1200 | 14000 | 6100 | 20000 | 8800 | 21000 | 9300 | 11000 | 4800 | 14000 | 6100 | 10000 | 4600 | 1400000 | 640000 | 3400000 | 950000 | 700000 | 310000 | 1600000 | 690000 | 31000 | 14000 | 740000 | 330000
Sr90 | [12 empty] | 3
U234
U238
U235
Pu239Pu240 | 2400 | 620 | 980 | 440 | 37 | 16 | [6 empty] | 39000 | 5900 | 60000 | 26000 | 6 | 3 | [14 empty] | 540 | 240 | 13000 | 1100 | 260 | 120 | 600 | 270 |  |  | 270 | 120
Pu238 | 720 | 170 | 190 | 84 | [8 empty] | 12000 | 1800 | 19000 | 8200 | [18 empty] | 4000 | 320
Pu241 | 2600 | 980 | 2100 | 930 | 120 | 51 | [6 empty] | 8300 | 1700 | 13000 | 5500 | 18 | 8 | [14 empty] | 1800 | 810 | 3900 | 1200 | 890 | 390 | 1200 | 550 |  |  | 930 | 410
Am241
Cm242
Cm244
Ni59
H3 | 2100 | 500 | 550 | 250 |  |  | 91 | 200 |  |  | 910 | 410 | 33000 | 5000 | 1100 | 210 |  |  | 3400 | 1500 | 6400 | 2800 | 470 | 210 | 5500 | 2400 | 3200 | 1400 | 1600 | 720 | 1900 | 850 |  |  | 11000 | 910 | 6 | 3 | 1000 | 460 | 590 | 260 | 120 | 53
U233
C14