## Eingabe
Anteil %
Co60 | 0.29
H3
U238
Cs134
Cs137 | 13.27
Fe55
Ni63 | 81.42
Ag108m
Eu152
Eu154
Eu155
Nb94
Ni59
Pu241
Sr90 | 5
Y90
Pu238
Pu239
Pu240
Am241 | 0.02
100

## Verteilungen
| Mittelwert | Standardabweichung | Minimum | Maximum | Einheit
Einzelmasse | 200 | 300 | 5 | 300 | [kg]
rechnerischer Ausschöpfungsgrad | 0.3 | 0.1 | 0.05 | 1 | [-]
Mittelungsmasse |  |  |  |  | [kg]
Faktor zu FGW nach FMA |  |  |  |  | [-]
Vermischung on site | 1.001 | 0.001 | 1 | 1.002 | [-] 2 ist Orginal
Faktor zu FGW bei Transport |  |  |  |  | [-]
Zufallszahl [0,1] | 0 | 1 |  |  | [-]
Nummer NV |  |  |  |  | [-]
Nuklidvektor Aktivität |  |  |  |  | [Bq/g]
wahre Aktivität bei Transport |  |  |  |  | [Bq/g]
Masse Transport | 20 | 20 | 5 | 40 | [Mg]
Masse Ofen | 50 | 100 | 1 | 500 | [Mg]
Anteil Schrott gesamt | 0.6 | 0.6 | 0.2 | 1 | [-]
Masse Schrott gesamt |  |  |  |  | [Mg]
Masse Schrott KGR |  |  |  |  | [Mg]
Anzahl Öfen |  |  |  |  | [-]
Vermischung Ofen |  |  |  |  | [-]
Anteil Schlacke | 0.05 | 0.05 | 0.01 | 0.1 | [-]
Anteil Staub | 0.005 | 0.005 | 0.001 | 0.01 | [-]
Vermischung Ofen Sportplatz
Szenario Produktnutzung geweblich
Gamma |  |  |  |  | [Sv m²/Bq/h]
Aktivität Produkt |  |  |  |  | [Bq/g]
Produktmasse | 200 | 200 | 1 | 500 | [kg]
Abstand | 1 | 1 | 1 | 2 | [m]
Expositionszeit | 1500 | 500 | 100 | 2000 | [h/a]
Dosis Produkt |  |  |  |  | [µSv/a]
log Dosis Produkt |  |  |  |  | [?]
Szenario Produktnutzung Haushalt
Gamma |  |  |  |  | [Sv m²/Bq/h]
Aktivität Produkt |  |  |  |  | [Bq/g]
Produktmasse | 30 | 30 | 1 | 50 | [kg]
Abstand | 1 | 1 | 1 | 2 | [m]
Expositionszeit | 3000 | 3000 | 100 | 8760 | [h/a]
Dosis Produkt |  |  |  |  | [µSv/a]
log Dosis Produkt |  |  |  |  | [?]
Szenario Nebenproduktnutzung Sportplatz
Inh_DF |  |  |  |  | [Sv/Bq]
Aktivität Schlacke |  |  |  |  | [Bq/g]
Staubkonzentration | 0.002 | 0.001 | 0.001 | 0.004 | [g/m³]
Atemrate |  |  |  |  | [m³/h]
Expositionszeit | 400 | 400 | 50 | 1000 | [h/a]
Dosis Sprtplatz |  |  |  |  | [µSv/a]
log Dosis Sportplatz |  |  |  |  | [?]
Szenario Nebenproduktnutzung spielendes Kleinkind
Ing_DF |  |  |  |  | [Sv/Bq]
Aktivität Schlacke |  |  |  |  | [Bq/g]
Ingestion Boden | 50 | 50 | 10 | 100 | [g/a]
Anteil Schlacke | 0.2 | 0.1 | 0.1 | 0.3 | [-]
Dosis Kleinkind |  |  |  |  | [µSv/a]
log Dosis Kleinkind |  |  |  |  | [?]
Szenario Transport
Gamma Referenzfall |  |  |  |  | (Sv/h)(Bq/g)
Aktivität Transport |  |  |  |  | (Bq/g)
Transportzeit | 120 | 100 | 50 | 500 | [h/a]
Dosis Transport |  |  |  |  | [µSv/a]
log Dosis Transport |  |  |  |  | [?]
Szenario Herstellung Metall
Anteil der KGR Chargen | 0.1 | 0.1 | 0.05 | 0.25 | [-]
Arbeitszeit |  |  |  |  | [h/a]
Ingestion Staub | 20 | 10 | 10 | 30 | [g/a]
Konzentration Staub KGR |  |  |  |  | [Bq/g]
Ing_DF |  |  |  |  | [Sv/Bq]
Dosis Ingestion |  |  |  |  | [µSv/a]
Staubkonzentration | 0.0005 | 0.001 | 0.0001 | 0.002 | [g/m³]

## Dosiskoeffizienten
| Co60 | H3 | U238 | Cs134 | Cs137 | Fe55 | Ni63 | Ag108m | Eu152 | Eu154 | Eu155 | Nb94 | Ni59 | Pu241 | Sr90 | Y90 | Pu238 | Pu239Pu240 | Pu240 | Am241
Sp10a | 0.6 | 1000 | 2 | 0.2 | 0.6 | 10000 | 10000 | 0.8 | 0.5 | 0.5 | 30 | 0.4 | 10000 | 10 | 9 | 1000 | 0.3 | 0.2 | 0.2 | 0.3
Sp5 | 0.1 | 1000 | 0.6 | 0.2 | 0.5 | 200 | 300 | 0.2 | 0.2 | 0.2 | 30 | 0.2 | 300 | 2 | 0.6 | 1000 | 0.04 | 0.04 | 0.04 | 0.05
Fraktionierung Produkt | 1 | 1 | 0.1 | 0.001 | 0.001 | 1 | 1 | 1 | 0.001 | 0.001 | 0.001 | 0.1 | 1 | 0.1 | 0.1 | 0.1 | 0.1 | 0.1 | 0.1 | 0.1
Fraktionierung Schlacke | 0.01 | 1 | 1 | 0.1 | 0.1 | 0.01 | 0.01 | 0.01 | 1 | 1 | 1 | 1 | 0.01 | 1 | 1 | 1 | 1 | 1 | 1 | 1
Fraktionierung Staub | 0.005 | 1 | 0.001 | 1 | 1 | 0.005 | 0.005 | 0.1 | 0.001 | 0.001 | 0.001 | 0.001 | 0.005 | 0.001 | 0.1 | 0.1 | 0.001 | 0.001 | 0.001 | 0.001
Ofen | 2.462848e-09 | 1.073357e-09 | 1.073357e-09 | 1.073357e-09 | 3.924468336e-10 | 1e-30 | 1e-30 | 9.9362e-10 | 9.193821e-10 | 1.039713e-09 | 1.052443e-12 | 1.1680203e-09 | 1e-30 | 1e-30 | 1e-30 | 1e-30 | 5.37600448e-18 | 2.634232552e-15 | 4.948944e-18 | 7.384411e-15 | [(Sv/h)/(Bq/cm³)]
Transport | 1.210345e-07 | 6.655667e-08 | 6.655667e-08 | 6.655667e-08 | 2.501651992e-08 | 1e-30 | 1e-30 | 6.498671e-08 | 4.916411e-08 | 5.542307e-08 | 9.653967e-11 | 6.96884e-08 | 1e-30 | 1e-30 | 1e-30 | 1e-30 | 2.629047047e-16 | 2.429292656e-13 | 2.390644725e-16 | 3.825723e-13 | [(Sv/h)/(Bq/g)]
Produkt | 2.2778e-13 | 1.465395e-13 | 1.465395e-13 | 1.465395e-13 | 5.60942884e-14 | 1e-30 | 1e-30 | 1.529186e-13 | 1.063659e-13 | 1.154456e-13 | 5.351688e-15 | 1.482415e-13 | 1e-30 | 1e-30 | 1e-30 | 1e-30 | 2.60435692e-18 | 4.455563728e-18 | 2.866101e-18 | 2.145188e-15 | [(Sv/h)/(Bq)]
Deponie | 8.571289e-08 | 5.924247e-08 | 5.924247e-08 | 5.924247e-08 | 2.283448768e-08 | 1e-30 | 1e-30 | 6.314519e-08 | 4.057368e-08 | 4.415484e-08 | 1.040052e-09 | 5.87951e-08 | 1e-30 | 1e-30 | 1e-30 | 1e-30 | 1.15093198e-13 | 1.527958096e-12 | 1.1650065e-13 | 1.210598e-10 | [(Sv/h)/(Bq/cm³)]
Inh. Erw. | 1e-08 | 4.5e-11 | 8e-06 | 6.6e-09 | 4.6e-09 | 3.8e-10 | 4.8e-10 | 3.7e-08 | 4.2e-08 | 5.3e-08 | 6.9e-09 | 1.1e-08 | 1.3e-10 | 9e-07 | 2.4e-08 | 1.4e-09 | 4.6e-05 | 5e-05 | 5e-05 | 4.2e-05 | Sv/Bq
Ing. Erw. | 3.4e-09 | 4.2e-11 | 4.5e-08 | 1.9e-08 | 1.3e-08 | 3.3e-10 | 1.5e-10 | 2.3e-09 | 1.4e-09 | 2e-09 | 3.2e-10 | 1.7e-09 | 6.3e-11 | 4.8e-09 | 2.8e-08 | 2.7e-09 | 2.3e-07 | 2.5e-07 | 2.5e-07 | 2e-07 | Sv/Bq
Inh. Arb. | 7.1e-09 | 4.1e-11 | 5.7e-06 | 9.6e-09 | 6.7e-09 | 3.3e-10 | 3.1e-10 | 1.9e-08 | 2.7e-08 | 3.5e-08 | 4.7e-09 | 7.2e-09 | 9.4e-11 | 5.8e-07 | 3e-08 | 1.6e-09 | 3e-05 | 3.2e-05 | 3.2e-05 | 2.7e-05 | Sv/Bq
Ing. Arb. | 3.4e-09 | 4.2e-11 | 4.4e-08 | 1.9e-08 | 1.3e-08 | 3.3e-10 | 1.5e-10 | 2.3e-09 | 1.4e-09 | 2e-09 | 3.2e-10 | 1.7e-09 | 6.3e-11 | 4.7e-09 | 2.8e-08 | 2.7e-09 | 2.3e-07 | 2.5e-07 | 2.5e-07 | 2e-07 | Sv/Bq
Ing. 1-2a | 2.7e-08 | 1.2e-10 | 1.2e-07 | 1.6e-08 | 1.2e-08 | 2.4e-09 | 8.4e-10 | 1.1e-08 | 7.4e-09 | 1.2e-08 | 2.2e-09 | 9.7e-09 | 3.4e-10 | 5.7e-09 | 7.3e-08 | 2e-08 | 4e-07 | 4.2e-07 | 4.2e-07 | 3.7e-07 | Sv/Bq

## Freigabewerte
Nuklid | OF | 1a | 2a | 3a | 4a | 1b | 2b | 3b | 4b | 5b | 6b | 1a* | 1a_19-20
Mn54 | 1 | 0.1 | 0.3 | 0.09 | 1 | 10 | 6 | 10 | 6 | 10 | 2 | 0.1 | 0.4
Co57 | 10 | 1 | 3 | 0.8 | 10 | 100 | 50 | 100 | 50 | 100 | 20 | 1 | 20
Co60 | 1 | 0.1 | 0.09 | 0.03 | 0.4 | 6 | 2 | 7 | 2 | 3 | 0.6 | 0.1 | 0.1
Zn65 | 1 | 0.1 | 0.4 | 0.01 | 2 | 10 | 8 | 10 | 3 | 20 | 0.5 | 0.1 | 0.5
Nb94 | 1 | 0.1 | 0.1 | 0.05 | 0.5 | 10 | 3 | 10 | 3 | 4 | 0.4 | 0.1 | 0.2
Ru106 | 10 | 0.1 | 1 | 0.3 | 6 | 70 | 20 | 100 | 20 | 50 | 1 | 0.1 | 1
Ag108m | 1 | 0.1 | 0.1 | 0.007 | 0.5 | 9 | 1 | 10 | 1 | 4 | 0.8 | 0.1 | 0.2
Ag110m | 1 | 0.1 | 0.08 | 0.007 | 0.5 | 6 | 2 | 6 | 0.6 | 4 | 0.5 | 0.1 | 0.1
Sb125 | 10 | 0.1 | 0.5 | 0.08 | 2 | 40 | 10 | 40 | 4 | 20 | 3 | 0.1 | 0.8
Cs134 | 1 | 0.1 | 0.1 | 0.05 | 0.6 | 10 | 3 | 10 | 1 | 5 | 0.2 | 0.1 | 0.2
Cs137 | 1 | 0.1 | 0.4 | 0.06 | 2 | 10 | 8 | 10 | 3 | 10 | 0.6 | 0.4 | 0.5
Ba133 | 1 | 0.1 | 100 | 100 | 100 | 40 | 10 | 80 | 10 | 100 | 2 | 0.1 | 1
Ce144 | 100 | 10 | 5 | 0.4 | 30 | 100 | 100 | 100 | 100 | 200 | 10 | 10 | 9
Eu152 | 1 | 0.1 | 0.2 | 0.07 | 0.8 | 10 | 4 | 10 | 4 | 6 | 0.5 | 0.1 | 0.2
Eu154 | 1 | 0.1 | 0.2 | 0.06 | 0.7 | 10 | 4 | 10 | 4 | 6 | 0.5 | 0.1 | 0.2
Eu155 | 10 | 1 | 8 | 2 | 20 | 100 | 100 | 100 | 100 | 300 | 30 | 1 | 30
Fe55 | 100 | 1000 | 200 | 6 | 1000 | 10000 | 7000 | 10000 | 10000 | 20000 | 10000 | 1000 | 200
Ni63 | 100 | 100 | 300 | 3 | 1000 | 10000 | 1000 | 60000 | 6000 | 40000 | 10000 | 100 | 300
Sr90 | 1 | 1 | 0.6 | 0.002 | 30 | 6 | 0.6 | 40 | 4 | 30 | 9 | 1 | 0.6
U234 | 1 | 1 | 0.4 | 10 | 1 | 6 | 0.6 | 10 | 2 | 10 | 2 | 1 | 0.5
U238 | 1 | 1 | 0.4 | 10 | 2 | 6 | 0.6 | 10 | 5 | 10 | 2 | 1 | 0.6
U235 | 1 | 1 | 0.3 | 10 | 1 | 3 | 0.3 | 4 | 0.4 | 10 | 0.8 | 1 | 0.3
Pu239Pu240 | 0.1 | 0.1 | 0.08 | 0.04 | 0.1 | 1 | 0.5 | 1 | 1 | 2 | 0.2 | 0.1 | 0.04
Pu238 | 0.1 | 0.1 | 0.08 | 0.06 | 0.1 | 1 | 1 | 1 | 1 | 3 | 0.3 | 0.1 | 0.04
Pu241 | 10 | 10 | 2 | 4 | 10 | 100 | 40 | 100 | 100 | 90 | 10 | 10 | 2
Am241 | 0.1 | 0.1 | 0.05 | 0.06 | 0.1 | 1 | 1 | 1 | 1 | 3 | 0.3 | 0.1 | 0.05
Cm242 | 1 | 10 | 0.7 | 0.4 | 1 | 80 | 20 | 100 | 50 | 40 | 5 | 10 | 0.8
Cm244 | 0.1 | 1 | 0.08 | 0.08 | 0.1 | 10 | 5 | 10 | 10 | 5 | 0.5 | 1 | 0.08
Ni59 | 100 | 100 | 300 | 8 | 1000 | 3000 | 300 | 10000 | 3000 | 9000 | 10000 | 100 | 300
H3 | 100 | 100 | 60 | 3 | 1000 | 60000 | 6000 | 1000000 | 1000000 | 4000 | 1000 | 100 | 1000
U233 | 1 | 0.4 | 0.3 | 10 | 1 | 5 | 0.5 | 10 | 4 | 10 | 3 | 0.4 | 0.4
C14 | 100 | 80 | 10 | 0.04 | 1000 | 4000 | 400 | 10000 | 10000 | 6000 | 80 | 80 | 80

## Messeffizienzen
Nuklid | fma | mc | como | lb124 | is
Mn54 | 0.4585 | 0.6 |  | 0.8 | 1
Co57 | 0.0165 |  | 7.5 | 43.1 | 1
Co60 | 1 | 26 | 23 | 28.9 | 1
Zn65 | 0.2584 |  |  |  | 1
Nb94 | 0.5234 |  |  |  | 1
Ru106 | 0.1208 |  |  | 38.2 | 1
Ag108m | 0.9692 |  |  |  | 1
Ag110m | 1.4105 |  |  |  | 1
Sb125 | 0.2526 |  |  |  | 1
Cs134 | 0.9081 |  |  |  | 1
Cs137 | 0.3414 | 30 | 35 |  | 1
Ba133 | 0.179 |  |  |  | 1
Ce144 | 0.2403 |  |  |  | 1
Eu152 | 0.5019 |  |  |  | 1
Eu154 | 0.5614 |  |  |  | 1
Eu155 | 0.5 |  |  |  | 1
Fe55 |  | 0.5 | 0.8 | 0.04
Ni63 |  | 3 | 0.5 | 0.32
Sr90 |  | 40 | 42 | 84.3
U234
U238 |  |  |  | 48.1
U235
Pu239Pu240
Pu238 |  |  |  | 3.6
Pu241
Am241 |  | 20 |  | 5.6
Cm242
Cm244
Ni59
H3
U233
C14 |  |  | 14

## Halbwertszeiten
Nuklid | Zahl | Einheit
Mn54 | 312.1 | d
Co57 | 271.8 | d
Co60 | 5.3 | a
Zn65 | 244.2 | d
Nb94 | 20000 | a
Ru106 | 372.6 | d
Ag108m | 418 | a
Ag110m | 249.8 | d
Sb125 | 2.8 | a
Cs134 | 2.1 | a
Cs137 | 30 | a
Ba133 | 10.5 | a
Ce144 | 285 | d
Eu152 | 13.5 | a
Eu154 | 8.6 | a
Eu155 | 4.8 | a
Fe55 | 2.7 | a
Ni63 | 100.6 | a
Sr90 | 28.8 | a
U234 | 250000 | a
U238 | 4500000000 | a
U235 | 700000000 | a
Pu239Pu240 | 6600 | a
Pu238 | 87.7 | a
Pu241 | 14.3 | a
Am241 | 432.8 | a
Cm242 | 162.9 | d
Cm244 | 18 | a
Ni59 | 76000 | a
H3 | 12.3 | a
U233 | 160000 | a
C14 | 5700 | a